## 单选题
序号 | 题目 | 选项A | 选项B | 选项C | 选项D | 答案 | 难度级别 | 题目属性 | 解析
1 | STC800设备真空压力要求范围是？ | -50kPa至-95kPa | -80kPa至-90kPa | -0.087MPa | -100kPa以上 | A | 二级 | 工务部-焊片 | STC800操作说明书规定真空压力-50kPa~-95kPa
2 | HX2100设备真空压力要求范围是？ | -50kPa至-95kPa | -80kPa至-90kPa | -0.087MPa | -100kPa以上 | B | 二级 | 工务部-焊片 | HX2100操作说明书规定真空-80kPa~-90kPa
3 | STC800设备压缩气入口压力最低要求是？ | 0.3MPa | 0.5MPa | 0.6MPa | 1.0MPa | B | 二级 | 工务部-焊片 | 压缩气入口压力≥0.5MPa
4 | HX2100设备工作电压为？ | 110V | 220V | 380V | 48V | B | 二级 | 工务部-焊片 | HX2100输入电压220V
5 | STC800设备氢氮混合气比例是？ | 5%H₂+95%N₂ | 10%H₂+90%N₂ | 15%H₂+85%N₂ | 20%H₂+80%N₂ | A | 二级 | 工务部-焊片 | 混合气为5%氢气+95%氮气
6 | 厂务维修后气体排放时间STC800要求是？ | 5分钟 | 15分钟 | 30分钟 | 60分钟 | A | 二级 | 工务部-焊片 | STC800规定气体排放5分钟
9 | HX2100顶针寿命是？ | 100K | 500K | 1000K | 3000K | D | 二级 | 工务部-焊片 | 顶针寿命3000K
10 | MF2700W烘箱恒温阶段氧含量要求低于？ | 1000ppm | 2500ppm | 5000ppm | 10000ppm | B | 二级 | 工务部-焊片 | 氧含量＜2500ppm
11 | STC800加热器打开前必须？ | 锁紧轨道螺丝 | 松开轨道螺丝 | 关闭真空 | 关闭混合气 | B | 二级 | 工务部-焊片 | 加热前松开轨道固定螺丝防变形
12 | HX2100顶针延时标准范围是？ | 0-5ms | 5-20ms | 20-50ms | 50-100ms | B | 二级 | 工务部-焊片 | 顶针延时5-20ms
13 | STC800轨道温度允许偏差是？ | ±1℃ | ±3℃ | ±5℃ | ±10℃ | C | 二级 | 工务部-焊片 | 轨道温度±5℃
15 | HX2100三点一线不包含？ | 吸嘴中心 | 顶针中心 | 镜头中心 | 框架中心 | D | 二级 | 工务部-焊片 | 三点：吸嘴、顶针、镜头中心
17 | MF2700W密封圈更换周期是？ | 每月 | 每季 | 每半年 | 每年 | D | 二级 | 工务部-焊片 | 密封圈每年更换
18 | HX2100下料滚轮皮圈更换周期是？ | 每月 | 每季 | 每半年 | 每年 | A | 二级 | 工务部-焊片 | 每月更换滚轮皮圈
19 | STC800焊头Z轴滑块寿命是？ | 1年 | 2年 | 3年 | 4年 | B | 二级 | 工务部-焊片 | 滑块寿命2年
20 | 设备异常分级中最高等级是？ | 一级 | 二级 | 三级 | 四级 | A | 二级 | 工务部-焊片 | 一级为最高异常等级
21 | 一级异常特征是？ | 全线停机 | 局部停机 | 效率下降 | 仅预警 | A | 二级 | 工务部-焊片 | 一级异常导致全线停机
22 | HX2100吸嘴擦拭频率是？ | 40K一次 | 50K一次 | 100K一次 | 200K一次 | B | 二级 | 工务部-焊片 | 艾科瑞思50K擦一次
23 | STC800吸嘴擦拭频率是？ | 40K一次 | 50K一次 | 100K一次 | 200K一次 | A | 二级 | 工务部-焊片 | SKW 40K擦一次
24 | MF2700W氧含量过滤器更换周期是？ | 每月 | 每季 | 每半年 | 每年 | B | 二级 | 工务部-焊片 | 每季度更换过滤器
26 | HX2100固晶精度XY是？ | ±10um | ±38um | ±50um | ±100um | B | 二级 | 工务部-焊片 | XY±38um
27 | STC800适用晶圆最大尺寸是？ | 6英寸 | 8英寸 | 10英寸 | 12英寸 | B | 二级 | 工务部-焊片 | 最大8英寸晶圆
28 | 设备开机前气体检查需确认无？ | 压力 | 流量 | 脏污、油污、水渍 | 温度 | C | 二级 | 工务部-焊片 | 检查气体无脏污油污水渍
29 | HX2100漏电保护器要求≥？ | 10A | 16A | 20A | 32A | B | 二级 | 工务部-焊片 | 漏电保护器≥16A
30 | STC800设备功率＜2.5KW用插头是？ | 10A | 16A | 20A | 32A | B | 二级 | 工务部-焊片 | 16A国标插头
31 | MF2700W降温要求降至多少度？ | 40℃ | 60℃ | 80℃ | 100℃ | B | 二级 | 工务部-焊片 | 降温至60℃
32 | HX2100设备接地阻值要求＜？ | 1Ω | 2Ω | 5Ω | 10Ω | A | 二级 | 工务部-焊片 | 接地＜1Ω
33 | STC800 Touch Sensor标准是？ | 0.5-0.7 | 0.7-0.9 | 0.9-1.1 | 1.1-1.3 | B | 二级 | 工务部-焊片 | Touch Sensor 0.7-0.9
34 | DB后异常品氮气柜存储不超？ | 24h | 48h | 72h | 96h | C | 二级 | 工务部-焊片 | 不超72小时
35 | 无尘布头棉签更换频率是？ | 2h | 4h | 6h | 8h | C | 二级 | 工务部-焊片 | 每6小时更换

## 多选题
序号 | 题目 | 选项A | 选项B | 选项C | 选项D | 答案 | 难度级别 | 题目属性 | 解析
1 | STC800生产前必须检查的气体包括？ | 压缩气 | 氮气 | 真空 | 氢氮混合气 | ABCD | 二级 | 工务部-焊片 | 四类气体均需检查
2 | HX2100日点检三点一线包含？ | 吸嘴中心 | 顶针中心 | 镜头中心 | 框架中心 | ABC | 二级 | 工务部-焊片 | 三点为吸嘴、顶针、镜头中心
3 | 设备异常分级包含？ | 一级 | 二级 | 三级 | 四级 | ABCD | 二级 | 工务部-焊片 | 共四级异常
4 | STC800加热器操作要求有？ | 加热前松螺丝 | 温度稳后锁紧 | 直接加热 | 加热后拆轨道 | AB | 二级 | 工务部-焊片 | 先松后锁防变形
5 | HX2100安装吸嘴注意事项？ | 由下至上插入 | 锁紧顶丝 | 运行中安装 | 贴合安装面 | ABD | 二级 | 工务部-焊片 | 停机安装，由下至上、锁紧、贴合
6 | MF2700W日点检项目有？ | 密封条 | 冷却水管 | 接头 | 电磁门 | ABCD | 二级 | 工务部-焊片 | 四项均为日点检
7 | STC800月保养包含？ | 清洁传感器 | 检查电磁阀 | 检查过滤器 | 更换皮带 | ABC | 二级 | 工务部-焊片 | 月保不含换皮带
8 | HX2100月保养包含？ | Force校正 | 夹爪检查 | 皮带检查 | 过滤器清洁 | ABCD | 二级 | 工务部-焊片 | 四项均为月保
9 | 设备停电处理正确的有？ | 按停止 | 软件关机 | 无UPS按急停 | 直接开机 | ABC | 二级 | 工务部-焊片 | 禁止直接开机
10 | 气体流量异常处理步骤？ | 按停止 | 消报警 | 查气源 | 查气管 | ABCD | 二级 | 工务部-焊片 | 四步标准处理
11 | STC800轨道螺丝操作正确？ | 关机前松开 | 开机升温后锁紧 | 一直锁紧 | 一直松开 | AB | 二级 | 工务部-焊片 | 关机松、开机稳后锁
12 | HX2100点胶偏移校准包含？ | 移动胶针 | 单个点胶 | 校正差值 | 测试验证 | ABCD | 二级 | 工务部-焊片 | 四步校准流程
13 | MF2700W周保养包含？ | 腔体清洁 | 密封圈清洁 | 门转动检查 | 探头检查 | ABCD | 二级 | 工务部-焊片 | 四项均为周保
14 | 二级异常特征有？ | 部分功能失效 | 局部停机 | 潜在安全风险 | 全线停机 | ABC | 二级 | 工务部-焊片 | D是一级异常
15 | 三级异常特征有？ | 效率下降 | 可继续生产 | 无安全风险 | 需立即停机 | ABC | 二级 | 工务部-焊片 | 三级不需立即停机
16 | STC800焊头保养包含？ | 清洁导轨 | 润滑丝杆 | 检查垂直度 | 校正焊接力 | ABCD | 二级 | 工务部-焊片 | 四项均为焊头保养
17 | HX2100摆臂保养包含？ | 清洁滑块 | 润滑 | 定期更换 | 调整皮带 | ABC | 二级 | 工务部-焊片 | 摆臂保养不含调皮带
18 | 设备安全操作要求有？ | 穿静电衣 | 戴静电环 | 戴手套 | 开机开安全门 | ABCD | 二级 | 工务部-焊片 | 四项均为安全要求
19 | STC800信号塔颜色含义？ | 绿=正常 | 黄=需帮助 | 红=停机/错误 | 蓝=待机 | ABC | 二级 | 工务部-焊片 | 无蓝色含义
20 | HX2100设备功能包含？ | 漏晶检测 | 墨点检测 | 自动扩晶 | 双点胶 | ABCD | 二级 | 工务部-焊片 | 四项均具备
21 | MF2700W季保养包含？ | 排风清洁 | 电控箱清洁 | 电机清洁 | 过滤器更换 | ABCD | 二级 | 工务部-焊片 | 四项均为季保
22 | 设备开机前检查包含？ | 电源线 | 气管 | 接地 | 安全门 | ABCD | 二级 | 工务部-焊片 | 四项均需检查
23 | STC800年保养包含？ | 顶针系统保养 | 滑块更换 | 镜头校正 | 软件版本检查 | ABCD | 二级 | 工务部-焊片 | 四项均为年保
24 | HX2100年保养包含？ | 凸轮润滑 | 传感器线检查 | 顶针滑台保养 | 气撑保养 | ABCD | 二级 | 工务部-焊片 | 四项均为年保
25 | 晶粒黏著首检包含？ | 爬胶高度 | 晶粒倾斜 | 顶针痕 | 胶厚 | ABCD | 二级 | 工务部-焊片 | 四项均需检查
26 | 银胶使用要求有？ | 垂直存放 | 先进先出 | 禁止二次回温 | 贴回温标签 | ABCD | 二级 | 工务部-焊片 | 四项均为银胶规范
27 | STC800气体流量监控包含？ | Heat haze | BH-Y Motor | BH-Z Motor | 压缩气 | ABC | 二级 | 工务部-焊片 | 三项流量需监控
28 | HX2100气缸检查内容？ | 导杆清洁 | 有无漏气 | 动作顺畅 | 润滑 | ABCD | 二级 | 工务部-焊片 | 四项均检查
29 | MF2700W降温系统检查？ | 水流 | 电磁阀 | 降温速度 | 接头 | ABCD | 二级 | 工务部-焊片 | 四项均检查
30 | 设备操作面板包含？ | 电源开关 | 加热器开关 | 急停 | 联锁键 | ABCD | 二级 | 工务部-焊片 | 四项均有
31 | STC800 Wafer台保养包含？ | 清洁 | 润滑 | 检查导轨 | 检查丝杆 | ABCD | 二级 | 工务部-焊片 | 四项均保养
32 | HX2100晶圆台保养包含？ | 导轮润滑 | 清洁 | 检查 | 扩晶功能 | ABCD | 二级 | 工务部-焊片 | 四项均保养
33 | 异常品处理要求？ | 隔离 | 标记 | 记录 | 按程序处置 | ABCD | 二级 | 工务部-焊片 | 四项均要求
34 | 设备保养前准备？ | 停机 | 挂警示牌 | 备工具 | 清产品 | ABCD | 二级 | 工务部-焊片 | 四项均准备
35 | 轨道保养注意事项？ | 高温戴手套 | 冷却后清洁 | 检查螺丝 | 无异物 | ABCD | 二级 | 工务部-焊片 | 四项均注意

## 判断题
序号 | 题目 | 答案 | 难度级别 | 题目属性 | 解析
1 | STC800真空压力为-50kPa至-95kPa | 正确 | 二级 | 工务部-焊片 | 符合操作说明书
2 | HX2100真空压力为-80kPa至-90kPa | 正确 | 二级 | 工务部-焊片 | 符合操作说明书
3 | 设备停机待料可不用关混合气 | 错误 | 二级 | 工务部-焊片 | 必须关闭防浪费
4 | STC800加热前必须松开轨道螺丝 | 正确 | 二级 | 工务部-焊片 | 防止热胀变形
5 | HX2100三点一线为吸嘴、顶针、镜头中心 | 正确 | 二级 | 工务部-焊片 | 日点检标准
6 | 一级异常只需局部停机即可 | 错误 | 二级 | 工务部-焊片 | 一级异常全线停机
7 | MF2700W密封圈每年更换 | 正确 | 二级 | 工务部-焊片 | 年保养要求
8 | HX2100滚轮皮圈每月更换 | 正确 | 二级 | 工务部-焊片 | 月保养要求
9 | 设备急停可关闭所有驱动电源 | 正确 | 二级 | 工务部-焊片 | 急停功能定义
10 | STC800吸嘴寿命100K | 正确 | 二级 | 工务部-焊片 | 保养手册规定
11 | HX2100顶针寿命3000K | 正确 | 二级 | 工务部-焊片 | 保养手册规定
12 | 生产前气体可不用排放直接使用 | 错误 | 二级 | 工务部-焊片 | 必须排放5分钟检查
13 | 安全门可在生产时关闭 | 错误 | 二级 | 工务部-焊片 | 必须打开防伤害
14 | MF2700W氧含量需＜2500ppm | 正确 | 二级 | 工务部-焊片 | 恒温阶段标准
15 | HX2100焊片力60-80g | 正确 | 二级 | 工务部-焊片 | 参数标准
16 | 顶针延时可超过20ms | 错误 | 二级 | 工务部-焊片 | 必须5-20ms
17 | STC800轨道温度偏差±5℃ | 正确 | 二级 | 工务部-焊片 | 季保养标准
18 | 设备接地阻值可＞1Ω | 错误 | 二级 | 工务部-焊片 | 必须＜1Ω
19 | 银胶可二次回温使用 | 错误 | 二级 | 工务部-焊片 | 严禁二次回温
20 | DB后异常品可存氮气柜72h | 正确 | 二级 | 工务部-焊片 | 标准存储时间
21 | 无尘棉签每6小时更换 | 正确 | 二级 | 工务部-焊片 | 作业规范
22 | HX2100吸嘴每50K擦拭 | 正确 | 二级 | 工务部-焊片 | 保养规范
23 | STC800吸嘴每40K擦拭 | 正确 | 二级 | 工务部-焊片 | 保养规范
24 | MF2700W过滤器每季更换 | 正确 | 二级 | 工务部-焊片 | 季保养要求
25 | 二级异常可继续生产 | 错误 | 二级 | 工务部-焊片 | 二级异常禁止作业
26 | 三级异常可调整参数继续生产 | 正确 | 二级 | 工务部-焊片 | 三级异常处理规范
27 | 四级异常需立即停机 | 错误 | 二级 | 工务部-焊片 | 四级仅预警不停机
28 | 设备开机前必须检查接地 | 正确 | 二级 | 工务部-焊片 | 安全操作要求
29 | 氢氮混合气为5%H₂+95%N₂ | 正确 | 二级 | 工务部-焊片 | 气体配比标准
30 | HX2100工作电压380V | 错误 | 二级 | 工务部-焊片 | 为220V
31 | STC800支持8英寸晶圆 | 正确 | 二级 | 工务部-焊片 | 设备规格
32 | 保养时可不挂警示牌 | 错误 | 二级 | 工务部-焊片 | 必须挂警示牌
33 | 轨道螺丝可一直锁紧 | 错误 | 二级 | 工务部-焊片 | 关机松开机稳后锁
34 | 气体异常可继续生产 | 错误 | 二级 | 工务部-焊片 | 禁止异常生产
35 | 保养完成需品质检验 | 正确 | 二级 | 工务部-焊片 | 保养后验证要求

## 简答题
序号 | 题目 | 答案 | 难度级别 | 题目属性 | 解析
1 | 简述STC800生产前气体检查流程 | 1.转班/放假/厂务维修后对压缩气、氮气、真空、混合气排放5分钟；2.检查气体无脏污、油污、水渍；3.合格方可生产，不合格反馈厂务 | 二级 | 工务部-焊片
2 | 简述HX2100三点一线定义 | 吸嘴中心、顶针中心、镜头中心三者在同一直线上，为日点检必查项 | 二级 | 工务部-焊片
3 | 简述设备一级异常定义 | 最高等级异常，动力端或突发异常导致设备完全停机、生产中断、安全事故或重大损失 | 二级 | 工务部-焊片
4 | 简述STC800加热器操作规范 | 加热器打开前先松开轨道固定螺丝，温度稳定后再锁紧，防止轨道热胀变形 | 二级 | 工务部-焊片
5 | 简述HX2100吸嘴安装步骤 | 1.点击清理吸嘴，摆臂到清理位；2.松开顶丝，由下至上插入吸嘴；3.贴合安装面后锁紧顶丝；4.校正中心 | 二级 | 工务部-焊片
6 | 简述MF2700W日点检项目 | 箱门密封条、冷却水管、水管/气管接头、电磁门开关、排风 | 二级 | 工务部-焊片
7 | 简述设备停电处理流程 | 1.按停止键；2.有UPS则软件关机；3.无UPS立即按急停；4.关闭总电源；5.检查运动部件到安全位 | 二级 | 工务部-焊片
8 | 简述气体流量超标准处理步骤 | 1.按停止消报警；2.检查气源是否正常；3.排查气管堵塞/漏气；4.气源异常反馈厂务 | 二级 | 工务部-焊片
9 | 简述STC800轨道螺丝操作要求 | 关机前松开轨道固定螺丝，开机且轨道温度稳定后锁紧，做好记录确认 | 二级 | 工务部-焊片
10 | 简述HX2100点胶偏移校准方法 | 1.胶针到焊点；2.单个点胶；3.相机中心与胶点重合；4.校正差值；5.测试验证 | 二级 | 工务部-焊片
11 | 简述MF2700W周保养内容 | 腔体清洁、门上密封圈清洁、门转动检查、温度探头检查 | 二级 | 工务部-焊片
12 | 简述二级异常处置要求 | 设备部分功能失效，禁止开机作业，设备状态牌与MES设为检修/故障状态 | 二级 | 工务部-焊片
13 | 简述三级异常处置要求 | 设备效率下降可继续生产，可在工艺范围内调整参数，调整后送品质检验 | 二级 | 工务部-焊片
14 | 简述四级异常处置要求 | 仅预警无需停机，更换耗材后完成送检即可恢复生产 | 二级 | 工务部-焊片
15 | 简述STC800日点检核心项目 | 程序、吸嘴/顶针、轨道螺丝、框架压合、焊头卡顿、Touch Sensor、三点一线、芯片方向、框架状态、离子风、内部清洁 | 二级 | 工务部-焊片
16 | 简述HX2100日点检核心项目 | 三点一线、芯片方向、蘸胶针、气缸螺丝、机台参数、离子风、吸嘴/顶针寿命、框架防反 | 二级 | 工务部-焊片
17 | 简述银胶存储使用规范 | 1.冰箱垂直存放；2.分类定置；3.保温箱运输≤-40℃；4.先进先出；5.禁二次回温；6.贴回温标签 | 二级 | 工务部-焊片
18 | 简述晶粒黏著首检内容 | 爬胶高度、晶粒倾斜、位置角度、顶针痕、胶厚、外观 | 二级 | 工务部-焊片
19 | 简述MF2700W季保养内容 | 烘箱背部排风清洁、电控箱清洁、电机清洁、氧含量过滤器更换 | 二级 | 工务部-焊片
20 | 简述STC800年保养核心内容 | 顶针系统保养、焊头滑块更换、镜头校正、波形调整、软件版本检查 | 二级 | 工务部-焊片
21 | 简述HX2100年保养核心内容 | 凸轮润滑、传感器线检查、顶针滑台保养、气撑保养、推料部件更换 | 二级 | 工务部-焊片
22 | 简述设备安全操作基本要求 | 穿静电衣帽鞋、戴静电环与手套、开离子风、开安全门、按规程开关机 | 二级 | 工务部-焊片
23 | 简述HX2100设备核心功能 | 180°旋转摆臂、漏晶检测、顶针推顶、墨点检测、PR识别、自动扩晶、双点胶 | 二级 | 工务部-焊片
24 | 简述异常品处置要求 | 隔离、标记、记录、按P-QC1301程序处置，氮气柜存储不超72h | 二级 | 工务部-焊片
25 | 简述设备保养前准备工作 | 停机、清空产品、悬挂警示牌、准备工具与检查表、确认仪表校准 | 二级 | 工务部-焊片
26 | 简述STC800焊接力校准要求 | Pick力0.5N±0.05N，Bond力0.7N±0.05N，每周校准 | 二级 | 工务部-焊片
27 | 简述HX2100 Force校正要求 | 标准设定值±5g以内，每月用测力计测试3次取平均值 | 二级 | 工务部-焊片
28 | 简述MF2700W降温系统要求 | 规定时间内降至60℃，水流量≥9L/min，电磁阀无堵塞 | 二级 | 工务部-焊片
29 | 简述轨道高温操作注意事项 | 拆卸螺丝与测温必须戴耐高温手套，防止烫伤 | 二级 | 工务部-焊片
30 | 简述设备混合气使用要求 | 5%H₂+95%N₂，压力＞0.3MPa，停机待料必须关闭 | 二级 | 工务部-焊片
31 | 简述吸嘴/顶针更换要求 | 按BD图选型号，核对寿命，外观无损伤，更换后校正三点一线 | 二级 | 工务部-焊片
32 | 简述设备开机流程 | 检查气电水→开主断路器→按Power ON→回原点→载入程序→检查参数→启动运行 | 二级 | 工务部-焊片
33 | 简述设备关机流程 | 按停止→关闭加热器→关闭混合气→软件关机→关断路器→关气阀 | 二级 | 工务部-焊片
34 | 简述保养记录要求 | 真实完整、清晰规范、及时填写、修改双划线签名、禁止涂改液 | 二级 | 工务部-焊片

## 实操题
序号 | 题目 | 答案 | 难度级别 | 题目属性 | 解析
1 | 实操：STC800生产前气体检查与排放 | 1.确认转班/放假/厂务维修后；2.对压缩气、氮气、真空、混合气排放5分钟；3.目视检查无脏污油污水渍；4.合格签字，不合格反馈 | 二级 | 工务部-焊片 | HX2100操作说明
2 | 实操：HX2100吸嘴更换与安装 | 1.点击清理吸嘴到安全位；2.松顶丝，旧吸嘴取下；3.新吸嘴由下至上插入贴合；4.锁紧顶丝；5.校正中心 | 二级 | 工务部-焊片 | STC800保养手册
3 | 实操：HX2100点胶偏移校准 | 1.胶针到焊点；2.执行单个点胶；3.移动相机与胶点中心重合；4.点击校正差值；5.测试验证 | 二级 | 工务部-焊片 | HX2100操作说明
4 | 实操：STC800 Touch Sensor校正 | 1.进入校正界面；2.按步骤重置sensor；3.用150μm塞规定距；4.完成测高归原点；5.验证数值0.7-0.9 | 二级 | 工务部-焊片 | MF2700W保养手册
5 | 实操：HX2100顶针安装与校正 | 1.清理位停机；2.拆顶针帽装顶针；3.锁紧螺帽；4.灯光下调XY与十字重合；5.锁紧并验证 | 二级 | 工务部-焊片 | HX2100保养手册
6 | 实操：MF2700W腔体周清洁 | 1.停机冷却；2.酒精喷洗油污；3.刮刀+无尘布清理；4.贴高温胶带；5.检查无异物 | 二级 | 工务部-焊片 | MF2700W保养手册
7 | 实操：STC800焊头垂直度检查 | 1.停机；2.检查小机头贴合定位销；3.晃动则紧固螺丝；4.仍晃拆强磁线圈；5.换滑块重装 | 二级 | 工务部-焊片 | STC800保养手册
8 | 实操：HX2100夹爪月保养 | 1.手动开关夹爪；2.检查无卡顿异响；3.检查磁铁力度；4.清洁异物；5.润滑必要部位 | 二级 | 工务部-焊片 | HX2100保养手册
9 | 实操：MF2700W氧含量检查 | 1.设备恒温阶段；2.查看检测器数值；3.确认＜2500ppm；4.异常则清洁/更换过滤器 | 二级 | 工务部-焊片 | STC800保养手册
10 | 实操：STC800焊接力周校准 | 1.进入力校准界面；2.测力计测Pick力；3.调整到0.5N±0.05N；4.测Bond力0.7N±0.05N；5.保存记录 | 二级 | 工务部-焊片 | HX2100保养手册
11 | 实操：HX2100 Force月校正 | 1.测力计抵住holder；2.缓慢抬起测3次；3.平均值在±5g内；4.超差则调整；5.记录 | 二级 | 工务部-焊片 | STC800保养手册
12 | 实操：STC800轨道温度季检测 | 1.戴手套拆盖板；2.测温仪测前中后三区；3.确认±5℃内；4.超差则补偿调整；5.复检 | 二级 | 工务部-焊片 | HX2100保养手册
13 | 实操：HX2100下料滚轮皮圈更换 | 1.停机开后盖；2.拆螺丝取气缸；3.拆旧皮圈；4.装新皮圈；5.复位验证框架不变形 | 二级 | 工务部-焊片 | STC800保养手册
14 | 实操：MF2700W排风季清洁 | 1.停机；2.锡箔包接口；3.开储油罐清油污；4.阀门调松3圈；5.封阀防二次调节 | 二级 | 工务部-焊片 | HX2100保养手册
15 | 实操：STC800焊头导轨季润滑 | 1.清洁导轨旧油；2.注白油；3.往复运动4-5次；4.擦余油；5.验证顺畅无卡顿 | 二级 | 工务部-焊片 | MF2700W保养手册
16 | 实操：HX2100摆臂滑块月保养 | 1.断电；2.拆定位销与吸嘴座；3.拆滑块清洁；4.润滑/更换；5.装配验证顺畅 | 二级 | 工务部-焊片 | STC800保养手册
17 | 实操：晶粒黏著首检操作 | 1.调机料试产；2.45°显微镜看爬胶；3.测胶厚倾斜；4.查顶针痕；5.合格标记 | 二级 | 工务部-焊片 | HX2100保养手册
18 | 实操：STC800 Wafer台年保养 | 1.清洁芯片碎屑；2.清洁导轨丝杆；3.注黄油；4.往复运动；5.擦余油验证 | 二级 | 工务部-焊片 | STC800保养手册
19 | 实操：HX2100顶针系统年润滑 | 1.断电拆顶针座；2.清洁旧油；3.涂白油/锂基脂；4.装配复位；5.校正三点一线 | 二级 | 工务部-焊片 | HX2100保养手册
20 | 实操：MF2700W密封圈年更换 | 1.拆旧密封圈；2.装新圈；3.四角打高温硅胶；4.清洁腔体；5.空跑验证密封 | 二级 | 工务部-焊片 | MF2700W保养手册
21 | 实操：STC800真空过滤器月检查 | 1.停机关气；2.拆过滤器；3.看滤芯是否洁白；4.污染则更换；5.复位验真空 | 二级 | 工务部-焊片 | 保养通用规范
22 | 实操：HX2100漏晶传感器月清洁 | 1.停机；2.拆过滤器；3.超声波清洗；4.复位；5.测试检测正常 | 二级 | 工务部-焊片 | HX2100保养手册
23 | 实操：焊头滑块更换 | 1.关闭马达2.拆卸真空组件3.拆卸滑块4.安装滑块5.安装真空组件6.校正位置/水平 | 二级 | 工务部-焊片 | HX2100保养手册
24 | 实操：Bond head波形调整 | 1.焊头掉电2.连接示波器3.确认焊头原点4.确认波形5.记录 | 二级 | 工务部-焊片 | STC800保养手册
25 | 实操：检查润滑机头内部holder及轴承 | 1.焊头掉电2.拆卸焊头固定螺丝3.拆解焊头。4.去除旧油5.涂抹新油6.安装焊头7.校正水平位置8.送检 | 二级 | 工务部-焊片 | STC800保养手册
26 | 实操：检查及校准Bond head BH/WF摄像头 | 1.选择相应菜单2.点击“START"开始校正3.确认校正值4.调整校正值 | 二级 | 工务部-焊片 | STC800保养手册
27 | 实操：检查清洁Bond headY\Z线性光栅尺和编码器 | 1.准备干净酒精无尘布2.使用无尘布蘸酒精擦拭编码器及光栅尺 | 二级 | 工务部-焊片 | STC800保养手册
28 | 实操：BA Touch Sensor调试 | 1.长按回车键，显示0，感应器远离金属圆盘2.按回车键，显示1，感应器接触到金属圆盘.3.按回车键，使其显示“2”感应器远离金属圆盘1mm4.按回车显示3，sensor感应器离金属圆盘为0.5mm，按回车键，显示end，调整结束 | 二级 | 工务部-焊片 | STC800保养手册
29 | 实操：SKW框架压伤调节 | 1.确认压伤位置2.打磨压爪3.安装压爪4.调整压爪水平5.记录检验 | 二级 | 工务部-焊片 | STC800保养手册
30 | 实操：点胶台/工作台夹爪水平调试 | 1. 确认夹爪不水平位置2.松动夹爪水平固定螺丝3.调整夹爪水平顶丝4.紧固固定螺丝5.确认水平6.记录 | 二级 | 工务部-焊片 | HX2100保养手册

## 案例分析题
序号 | 题目 | 答案 | 难度级别 | 题目属性 | 解析
1 | 案例：STC800开机后真空报警压力-40kPa | 1.判断：真空压力低于标准-50kPa；2.处理：停止生产，检查真空源；3.排查管路泄漏/堵塞；4.反馈厂务修复；5.复检合格再生产 | 二级 | 工务部-焊片 | 气体异常+一级异常处理
2 | 案例：HX2100生产中吸嘴频繁掉晶 | 1.判断：吸嘴磨损/真空不足/三点一线偏移；2.处理：停机检查吸嘴寿命与外观；3.校正三点一线；4.检查真空；5.更换吸嘴复检 | 二级 | 工务部-焊片 | 日点检+实操校正
3 | 案例：MF2700W烘箱报警氧含量5000ppm | 1.判断：氧含量超2500ppm；2.处理：停机检查氮气；3.清洁/更换氧过滤器；4.检查密封；5.合格再生产 | 二级 | 工务部-焊片 | MF2700W保养+异常
4 | 案例：STC800轨道温度显示450℃设定400℃ | 1.判断：超±5℃偏差；2.处理：停机戴手套测温；3.进入温度补偿调整；4.复检稳定；5.记录 | 二级 | 工务部-焊片 | 季保养温度规范
5 | 案例：HX2100点胶偏移溢胶 | 1.判断：偏移未校准/胶量过大；2.处理：重新校准点胶偏移；3.调整气压/胶针；4.试产检查；5.合格量产 | 二级 | 工务部-焊片 | 点胶校准规范
6 | 案例：生产中突然停电设备无UPS | 1.判断：一级异常；2.处理：立即按急停；3.关总电源；4.手动移部件到安全位；5.来电后按流程开机 | 二级 | 工务部-焊片 | 一级异常停电处理
7 | 案例：STC800混合气流量红色报警 | 1.判断：流量超上下限；2.处理：停机关混合气；3.查气源/管路/流量计；4.修复调流量；5.复检 | 二级 | 工务部-焊片 | 气体异常处理
8 | 案例：HX2100夹爪卡顿框架卡滞 | 1.判断：二级异常；2.处理：停机禁止生产；3.清洁夹爪异物；4.润滑/调整；5.测试正常后启用 | 二级 | 工务部-焊片 | 二级异常+月保养
9 | 案例：MF2700W箱门漏气报警 | 1.判断：密封圈老化/损坏；2.处理：停机清洁密封圈；3.严重则更换；4.空跑验证密封；5.记录 | 二级 | 工务部-焊片 | 日点检+年保养
10 | 案例：STC800焊头晃动焊接偏移 | 1.判断：焊头滑块松动/磨损；2.处理：停机检查紧固；3.仍晃则拆换滑块；4.校正垂直度；5.品质验证 | 二级 | 工务部-焊片 | 周保养+年保养
11 | 案例：HX2100顶针延时设30ms频繁破晶 | 1.判断：延时超5-20ms标准；2.处理：改回5-20ms；3.检查顶针高度；4.试产验证；5.记录 | 二级 | 工务部-焊片 | 机台参数标准
12 | 案例：DB后晶粒爬胶超标不良率高 | 1.判断：胶量/点胶位置异常；2.处理：停机校准点胶；3.检查胶针/气压；4.首检合格再生产；5.隔离不良品 | 二级 | 工务部-焊片 | 首检+异常品处置
13 | 案例：STC800轨道螺丝未锁轨道变形 | 1.判断：未按加热流程操作；2.处理：停机冷却；3.校正轨道；4.按松-加热-锁流程操作；5.培训规范 | 二级 | 工务部-焊片 | 加热器操作规范
14 | 案例：HX2100滚轮皮圈破损框架变形 | 1.判断：未按月更换；2.处理：停机更换皮圈；3.调整高度与气缸；4.测试框架；5.执行月保计划 | 二级 | 工务部-焊片 | 月保养要求
15 | 案例：MF2700W降温超慢未到60℃ | 1.判断：水流/电磁阀异常；2.处理：检查水流量≥9L/min；3.清洁电磁阀；4.检修降温系统；5.验证 | 二级 | 工务部-焊片 | 月保养降温系统
16 | 案例：设备安全门关闭生产报警 | 1.判断：安全门未开/锁定失效；2.处理：打开安全门；3.最高权限锁定功能；4.测试正常；5.记录 | 二级 | 工务部-焊片 | 安全操作规范
17 | 案例：STC800吸嘴超100K未换抛料率高 | 1.判断：吸嘴寿命到期；2.处理：立即更换；3.校正三点一线；4.试产验证；5.严格寿命管理 | 二级 | 工务部-焊片 | 日点检寿命要求
18 | 案例：HX2100真空管路破裂真空不足 | 1.判断：管路破损漏气；2.处理：停机关气；3.更换管路；4.检漏复检；5.记录 | 二级 | 工务部-焊片 | 周保养管路检查
19 | 案例：银胶二次回温使用晶粒脱落 | 1.判断：违反银胶使用规范；2.处理：隔离批次；3.更换新胶；4.按回温流程使用；5.培训规范 | 二级 | 工务部-焊片 | 银胶管控规范
20 | 案例：MF2700W排风管油污溢出 | 1.判断：排风未按季清洁；2.处理：停机包裹接口；3.清储油罐油污；4.调阀门3圈封死；5.执行季保 | 二级 | 工务部-焊片 | 季保养排风规范
21 | 案例：STC800 Touch Sensor数值0.5异常 | 1.判断：低于0.7-0.9标准；2.处理：重新校正sensor；3.检查检测盘；4.复检合格；5.记录 | 二级 | 工务部-焊片 | 日点检+周保养
22 | 案例：HX2100焊片力设100g芯片压裂 | 1.判断：超60-80g标准；2.处理：调回标准范围；3.校正Force；4.试产检查；5.记录 | 二级 | 工务部-焊片 | 机台参数标准
23 | 案例：DB异常品未隔离流入下工序 | 1.判断：违反异常品程序；2.处理：紧急隔离；3.追溯标记；4.按P-QC1301处置；5.规范流程 | 二级 | 工务部-焊片 | 异常品处置程序
24 | 案例：STC800 Wafer台异响卡顿 | 1.判断：缺油/异物/导轨磨损；2.处理：停机清洁；3.润滑导轨丝杆；4.检查磨损更换；5.测试 | 二级 | 工务部-焊片 | 季保养+年保养
25 | 案例：HX2100框架防反未开反框生产 | 1.判断：功能未开启；2.处理：停机开启功能；3.测试防反；4.锁定功能；5.记录 | 二级 | 工务部-焊片 | 日点检防反功能
26 | 案例：保养未挂警示牌误开机伤人 | 1.判断：违反保养安全；2.处理：立即停机救人；3.补挂警示牌；4.规范保养流程；5.安全培训 | 二级 | 工务部-焊片 | 保养安全规范
27 | 案例：STC800轨道高温未戴手套烫伤 | 1.判断：违反安全操作；2.处理：急救处理；3.培训戴高温手套；4.规范轨道操作；5.整改 | 二级 | 工务部-焊片 | 安全注意事项
28 | 案例：HX2100摆臂滑块卡顿撞机 | 1.判断：未按月保养；2.处理：停机检修；3.清洁润滑/更换滑块；4.校正；5.执行月保 | 二级 | 工务部-焊片 | 月保养摆臂滑块
29 | 案例：MF2700W氧含量过滤器超期未换 | 1.判断：未按季更换；2.处理：立即更换；3.清洁氧检测；4.验证含量；5.严格周期 | 二级 | 工务部-焊片 | 季保养过滤器
30 | 案例：STC800焊头冷却气管漏气 | 1.判断：管路破损；2.处理：停机关气；3.更换气管；4.检漏调流量；5.记录 | 二级 | 工务部-焊片 | 月保养气体管路
31 | 案例：HX2100顶针磨损晶粒背面凹坑 | 1.判断：顶针超寿命/损伤；2.处理：更换顶针；3.校正位置；4.检查晶粒；5.寿命管理 | 二级 | 工务部-焊片 | 顶针规范+外观标准
32 | 案例：设备保养后未品质检量产不良 | 1.判断：违反保养验证；2.处理：隔离批次；3.重新保养+Dummy验证；4.品质检验合格再生产；5.规范流程 | 二级 | 工务部-焊片 | 保养后验证要求