## 判断题
试题描述（文本） | 判断 | 等级
DB烘箱烘烤时，出现报警可以立即打开烘箱门。 | 错误 | 二级技能
WB等离子清洗后产品须在4H内上机。 | 正确 | 二级技能
铜线开封后使用时效不超过168小时。 | 正确 | 二级技能
WB正常生产自检银胶产品每2小时一次。 | 错误 | 二级技能
WB第二焊点拉力测试点靠近第一焊点1/3处。 | 错误 | 二级技能
DB银胶焊晶粒上芯率要求≥99.8%。 | 正确 | 二级技能
DB点胶头清洗绝缘胶每7天一次。 | 正确 | 二级技能
DB蘸胶盘绝缘胶和导电胶严禁混用。 | 正确 | 二级技能
WB劈刀寿命到极限可继续使用1000次。 | 错误 | 二级技能
WB铜线寿命管控开封后168H。 | 正确 | 二级技能
WB等离子清洗水滴角应＜45°。 | 正确 | 二级技能
DB绝缘胶产品出胶要求100%周长。 | 正确 | 二级技能
焊球大小异常可以超出焊盘区域 | 错误 | 二级技能
DB晶粒倾斜四角高度差≤20um。 | 正确 | 二级技能
WB线径0.8mil线径为20um | 正确 | 二级技能
线扭曲OCAP触发标准0收1退 | 正确 | 二级技能
DB绝缘胶道尔GD-8813NDA厚度时效为8天 | 错误 | 二级技能
共晶焊吸嘴寿命150K。 | 错误 | 二级技能
DB银胶焊产品晶粒背面顶针痕检查每张晶片结束。 | 正确 | 二级技能
WB铜线开封未用完需抽真空放氮气柜。 | 正确 | 二级技能
DB共晶焊首检焊片三列。 | 正确 | 二级技能
DB吸嘴沾污需更换。 | 正确 | 二级技能
DB绝缘胶点胶头每7天清洗。 | 正确 | 二级技能
WB线间距不足不接受小于2倍线径。 | 正确 | 二级技能
设备维修大于2H，产品撤下放氮气柜储存 | 正确 | 二级技能
DB银胶回温标签需填写启用时间。 | 正确 | 二级技能
DB吸嘴标签需填写使用寿命。 | 正确 | 二级技能
WB劈刀管控标签需填写更换原因。 | 正确 | 二级技能
DB晶粒黏著首检标记O代表作业员。 | 正确 | 二级技能
DB晶粒黏著首检标记√代表品质。 | 正确 | 二级技能

## 单选题
试题描述(文本) | A选项(文本) | B选项(文本) | C选项(文本) | D选项(文本) | 正确答案 | 等级
DB烘箱出现报警时，需降温至多少℃以下才能打开烘箱门？ | A.100℃ | B.80℃ | C.60℃ | D.120℃ | B | 二级技能
晶粒黏著时若吸嘴沾污或硅屑，正确的做法是？ | A.用气枪吹 | B.更换吸嘴并通报 | C.继续生产 | D.用酒精擦试继续使用 | B | 二级技能
机台暂停休息大于10分钟，正确的处理是？ | A.直接生产 | B.手动擦试点胶头并挤胶3次 | C.更换胶筒 | D.重新开机 | B | 二级技能
DB银胶焊产品，晶粒上芯率(取芯率)要求不低于多少？ | A. 99.5% | B. 99.8% | C. 99.95% | D. 98% | B | 二级技能
DB工序暂停休息，机台停止时间大于多少分钟后，必须擦拭点胶头并挤胶3次？ | A. 5分钟 | B. 10分钟 | C. 20分钟 | D. 30分钟 | B | 二级技能
顶针(Ejector pin)寿命到期后，机台会？ | A. 继续生产 | B. 自动停机并报警 | C. 仅闪灯提示 | D. 降速运行 | B | 二级技能
银胶焊正常生产多久自检一次？ | A. 4H | B. 6H | C. 8H | D.2H | D | 二级技能
共晶焊正常生产自检频率：银胶焊产品每几小时一次？ | A. 1H | B. 2H | C. 4H | D. 6H | C | 二级技能
设备运行状态？ | A. 绿色 | B. 红色 | C. 黄色 | D.灰色 | A | 二级技能
Plasma清洗后水滴角量测标准应小于？ | A. 30° | B. 45° | C. 60° | D. 75° | B | 二级技能
WB焊线弧度SOT封装产品要求弧高小于多少？ | A. 280um | B. 350um | C. 450um | D. 550um | C | 二级技能
IMC铜线检验标准？ | A. 大于70 | B. 大于80 | C. 大于85 | D.大于60 | B | 二级技能
DB工序中，已拆封的镀银脚架有效期是？ | A. 7天 | B. 15天 | C. 30天 | D. 60天 | B | 二级技能
DB银胶存储运输必须？ | A. 横放 | B. 垂直放置 | C. 随意 | D. 倒置 | B | 二级技能
DB晶粒黏著首检时机不包括？ | A. 交接班 | B. 换型号 | C. 每4小时 | D. 修机后 | C | 二级技能
焊球偏移OCAP触发标准？ | A. 0收1退 | B. 每批次大于0.05% | C. 每批次大于0.08% | D. 随意 | A | 二级技能
一点不粘OCAP触发标准？ | A. 每批次大于0.05% | B. 0收1退 | C. 每批次大于0.08% | D. 随意 | A | 二级技能
DB使用无尘布头棉签现场更换频率？ | A. 每2h | B. 每4h | C. 每6h | D. 每8h | C | 二级技能
WB自检合格后，作业员在脚架上的标记是？ | A. T | B. √ | C. O | D. X | C | 二级技能
等离子清洗腔体及极板擦拭频率？ | A. 每天 | B. 每周 | C. 每班 | D. 每月 | B | 二级技能
铜线开封使用时限168H，金线开封后不超过？ | A. 3个月 | B. 6个月 | C. 12个月 | D. 1个月 | B | 二级技能
DB晶粒黏著记录填写要求：修改时应当？ | A. 涂改液 | B. 两杠划掉并签名日期 | C. 直接涂黑 | D. 撕掉重写 | B | 二级技能
DB导电胶的气管塞、连接器、点胶头与绝缘胶的相应部件？ | A. 可以混用 | B. 严禁混用 | C. 清洗后混用 | D. 无所谓 | B | 二级技能
WB线弧高度：DFN1006线径≤1.0mil弧高应＜？ | A. 200um | B. 280um | C. 350um | D. 450um | B | 二级技能
DB正常生产过程中，料盒放置时不超过几层？ | A. 2层 | B. 4层 | C. 6层 | D. 8层 | B | 二级技能
WB程序上传服务器前需要谁确认签字？ | A.操作员 | B. 工艺工程师+设备工程师 | C. 品质 | D. 领班 | B | 二级技能
以下哪种不良属于操作员自检必须拦截的？ | A.焊线错误 | B. 轻微球氧化 | C. 线弧偏高但未超 | D. 第二焊点偏移一点点 | A | 二级技能
关于第二焊点偏移，当偏移超出脚架引脚区域小于等于1/2时，应如何处理？ | A.直接拒收 | B.做2nd拉力测试 | C.调整程序 | D.报废 | B | 二级技能
操作员发现线间距不足，以下描述正确的是？ | A.线间距小于2倍线经可接受 | B.线间距小于1.5倍线经可接受 | C.不接受线间距小于2倍线经 | D.仅金线有要求 | C | 二级技能
操作员在作业中如需从料盒中抽检产品，应使用什么工具？ | A.手指直接拿 | B.镊子平行取出 | C.吸笔 | D.倾倒 | B | 二级技能

## 多选题
试题描述(文本) | A选项(文本) | B选项(文本) | C选项(文本) | D选项(文本) | 正确答案(字母) | 等级
下列哪些异常需立即停机并开立OCAP？ | A.吸嘴印连续出现 | B.飞芯 | C.推晶不合格 | D.银胶回温超时 | ABCD | 二级技能
更换顶针后需要确认哪些项目？ | A.顶针高度 | B.三点一直线校准 | C.晶粒背面顶针印 | D.银胶黏度 | ABC | 二级技能
劈刀管控标签需要包含哪些信息？ | A.劈刀型号 | B. 设备号 | C. 使用寿命 | D. 领用时间 | ABCD | 二级技能
以下哪些属于WB焊球异常类型？ | A.高尔夫球状 | B. 功率圈偏移 | C. 焊球氧化 | D. 焊球厚度超规范 | ABCD | 二级技能
WB程序管控要求哪些正确？ | A.量产机台只能存一个当前作业程式 | B. 程式上传服务器需工程师确认 | C. 共晶联机程式不得混用 | D. 测试版本可直接用于量产 | ABC | 二级技能
DB吸嘴外观确认哪些情况需更换？ | A.吸嘴损坏 | B.吸嘴沾污 | C.正常 | D.轻微磨损 | AB | 二级技能
WB劈刀寿命管控正确的有？ | A.寿命到停机 | B.不可超寿命 | C.更换后需测试 | D.可二次上机 | ABC | 二级技能
DB顶针标签包含？ | A.顶针型号 | B.设备号 | C.使用寿命 | D.领用日期 | ABCD | 二级技能
DB晶粒黏著自检时需检查？ | A.爬胶高度 | B.晶粒不平整 | C.晶粒背面蓝膜 | D.顶针印 | ABCD | 二级技能
DB银胶焊不良项目包括？ | A.吸嘴印 | B.回die | C.飞芯 | D.推晶不合格 | ABCD | 二级技能
关于铜线寿命管控流程正确的有？ | A.拆封开始计时168H | B. 未用完可抽真空放氮气柜 | C. 超时未用完直接报废 | D.线材可以反复抽真空 | ABC | 二级技能
焊球大小/球厚超规范可能原因？ | A.EFO参数不当 | B. 压力异常 | C. 劈刀型号错误 | D. 线材批次不同 | ABCD | 二级技能
下列哪些是操作员在自检时需要在高倍显微镜下确认的项目？ | A.球氧化 | B. 铝垫剥落 | C. 线弧高度 | D. 脚架变形 | ABC | 二级技能
WB设备换劈刀后需要确认哪些项目？ | A.阻抗值 | B. 扭力值 | C. 首颗外观 | D. 推拉力数据(银胶) | ABCD | 二级技能
下列哪些属于第二焊点不良？ | A.鱼尾偏移 | B.第二焊点不粘 | C.第二焊点尺寸超规 | D.铝挤出 | ABC | 二级技能
铜线寿命管控流程中，哪些情况下需要拆下铜线抽真空保存？ | A.设备维修超出6H未完成 | B.产线产品做完6H无产品使用 | C.铜线开封未使用完但未超时 | D.每班交接 | AB | 二级技能
出现线间距不足时，操作员应？ | A.立即停机 | B.按OCAP-WB-032处理 | C.0收1退标准 | D.继续生产 | ABC | 二级技能
关于焊球/鱼尾偏移异常标准，正确的？ | A.0收1退 | B.低良开立标准Eutectic＞0.05%/批 | C.Epoxy＞0.1%/批 | D.无需关注 | ABC | 二级技能
下列哪些是WB后产品烘烤异常处理方式？ | A.升温和恒温阶段异常，外观无异常再次烘烤 | B.降温阶段异常外观无异常再次烘烤 | C.外观异常参照异常管制表 | D.直接报废 | ABC | 二级技能
下列哪些脚架需放置氮气柜保存？ | A.共晶脚架 | B.镀银脚架拆包后 | C.纯铜脚架未拆包 | D.所有脚架 | AB | 二级技能
吸嘴存储管理要求？ | A.放入自封袋 | B.贴吸嘴标签 | C.记录使用寿命 | D.允许二次领用 | ABC | 二级技能
哪些情况下必须做三点一直线校准？ | A.更换顶针 | B.更换吸嘴 | C.修理焊头 | D.更换胶筒 | ABC | 二级技能
关于无尘布头棉签使用要求？ | A.每6小时更换 | B.擦拭吸嘴 | C.可重复使用 | D.擦拭蘸胶针 | ABD | 二级技能
顶针印异常可能原因？ | A.顶针磨损 | B.顶针断裂 | C.顶针位置偏移 | D.晶粒厚度过厚 | ABC | 二级技能
操作员正常生产过程中，需进行外观自检的频率和时机包括？ | A. 每4小时自检一次 | B. 更换胶筒后 | C. 更换吸嘴/顶针后 | D. 每半小时一次 | ABC | 二级技能
关于晶片（Wafer）上机前的确认，操作员必须执行？ | A. 核对Wafer批号与流程卡一致 | B. 检查晶片有无划伤脏污 | C. 确认晶片已划片 | D. 直接上机不检查 | ABC | 二级技能
作业指导书中关于脚架使用注意事项正确的有？ | A. 镀银脚架拆包后需在15天内用完 | B. 共晶脚架需塑料袋封装后放氮气柜 | C. 脚架传送方向需与装配图一致 | D. 脚架可随意堆放 | ABC | 二级技能
以下哪些情况需要重新进行三点一直线校准？ | A. 更换吸嘴 | B. 更换顶针 | C. 更换晶粒型号 | D. 更换银胶 | ABC | 二级技能
关于吸嘴寿命管控，以下哪些正确？ | A. 吸嘴使用达到寿命机台报警 | B. 吸嘴报废需贴标签记录 | C. 吸嘴可以无限次清洗再用 | D. 吸嘴领用需以旧换新 | ABD | 二级技能
关于晶粒黏著后产品存放，正确的做法？ | A. 周转筐放置不能超过限高线 | B. 料盒放置时≤2层 | C. 不同银胶产品可混放同一烘箱 | D. 产品需覆盖无尘纸防止污染 | ABD | 二级技能

## 简答题
试题描述(文本) | 参考答案要点 | 等级
简述操作员在WB生产过程中自检的时机（至少列出5种）。 | 开机、换型号、换劈刀、换线材、维修后、死机开机、每4小时。 | 二级技能
WB等离子清洗后产品时效及水滴角标准？ | 4H内上WB，10H内完成WB；水滴角＜45° | 二级技能
DB银胶存储运输要求？ | ≤-40℃垂直放置，运输用冰袋保温箱，温度记录仪全程≤-40℃ | 二级技能
WB铜线寿命管控流程中超时如何处理？ | 超出168H未使用完则报废处理 | 二级技能
DB顶针标签包含哪些信息？ | 顶针型号、设备号、领用日期、使用寿命、领用人、报废模式 | 二级技能
WB线材管控标签内容？ | 物料编码、物料批号、型号、开封时间、过期时间 | 二级技能
操作员如何区分使用白色料盒盖和金色料盒盖？ | 未焊线或焊线一半的料盒两端使用白色料盒盖；完成焊线的料盒在箭头端使用金色料盒盖。 | 二级技能
操作员在调取WB程序时应注意哪些权限和版本要求？ | 依据流程卡程式名条形码扫描调取，只能调取当前最高版本，无修改参数权限，不得存储多个版本，共晶工艺严格区分联机第一台和第二台。 | 二级技能
操作员如何正确更换铜线并确保符合寿命管控？ | 根据流程卡领取对应线材，核对线材管控标签信息，开封记录开封时间，在MES打印标签，超168H未用完须拆下抽真空或报废，严禁超时使用。 | 二级技能
自检时使用高倍显微镜主要检查哪些典型缺陷？ | 球氧化、线弧高度、焊线受损、球厚/大小异常、颈部断裂、铝挤出、球形异常、铝垫剥落等。 | 二级技能
开机Setup完成后，操作员和技术员需要完成哪些记录和确认？ | 填写开机（改机）检查表，连同BD图、流程卡、Dummy料送品质量测，品质合格后签字，并在TCM本记录作业产品信息及点检参数。 | 二级技能

## 实操题
试题描述(文本) | 正确操作要点 | 等级
操作工处理吸嘴报警(寿命到)的标准步骤。 | 通知技术员更换新吸嘴，检查吸嘴外观无缺损，并在系统中清零寿命计数器，首件自检。 | 二级技能
晶粒黏著产品烘烤时，料盒摆放要求是什么？ | 单层最多8盒，料盒之间留＞3cm间距，不可叠放，氮气流量≥80L/min。 | 二级技能
WB铜线更换及标签填写。 | 核对线材，填写管控标签，记录生产表 | 二级技能
DB烤箱烘烤操作及记录。 | 按程序设定，记录温度时间，氮气流量＞80L/min | 二级技能
DB晶粒黏著自检发现吸嘴印处理。 | 停机，通知领班，按OCAP处理 | 二级技能
WB线弧高度测量(使用测量显微镜)。 | 取5只产品测量，记录 | 二级技能
DB点胶头清洗及通堵操作。 | 酒精超声清洗，通针疏通，透光检查 | 二级技能
WB第二焊点偏移判定实操。 | 显微镜下判断是否超1/2引脚，拉力验证 | 二级技能
DB银胶焊产品推晶测试取样。 | 取5只/次，按标准推力测试 | 二级技能
WB BSOB产品推球位置确认。 | 推刀在正常球一端 | 二级技能
DB DFN封装尾条标记操作。 | 不满条做标记，参照作业卡 | 二级技能
WB焊线机气体流量点检记录。 | 查看流量计，记录在表格 | 二级技能

## 案例分析题
试题描述(文本) | 问题/处置措施 | 等级
某班生产时发现银胶焊产品晶粒出现大面积空洞(Void比例28%)，超出标准。作为操作工首先做什么？后续处理？ | 立即停机，通知领班和品质，隔离异常批次，按照OCAP-DB-005处理，追溯前产品。 | 二级技能
机台连续出现回die报警，且推晶强度偏低，如何排查原因？ | 检查顶针是否磨损、吸嘴是否堵塞，确认银胶黏度，并检查共晶温度或银胶点胶量。 | 二级技能
换型号时，技术员调机后忘了确认三点一直线，操作工应怎么做？ | 拒绝生产，要求技术员完成三点一直线校准和吸嘴顶针中心校准，并首检合格。 | 二级技能
晶粒黏著后发现脚架氧化变色，操作工处置流程？ | 停止使用该批次脚架，报告领班，OCAP开立，检查氮气柜存储是否合规，追溯已焊产品。 | 二级技能
DB烤箱烘烤时超温报警，操作员能开门吗？ | 不能，需等温度降至80℃以下 | 二级技能
WB第二焊点鱼尾断裂，可能原因？ | 参数不当或劈刀问题，立即停机调整 | 二级技能
DB吸嘴寿命到期未更换继续使用，风险？ | 吸嘴磨损导致吸嘴印、晶粒损伤 | 二级技能
WB铜线开封未记录开封时间，如何处理？ | 按未知时效处理，原则上报废或工程评估 | 二级技能
DB蘸胶针卡槽有银胶导致卡顿，会造成什么？ | 基岛压痕，需清洁并检查产品 | 二级技能
WB自检发现线间距不足(小于2倍线径)，如何做？ | 停机调整线弧参数，追溯已生产产品 | 二级技能
DB银胶焊产品出胶不良(三面以下)，操作员应？ | 停机调整点胶参数/胶量，按OCAP处理 | 二级技能
WB焊球氧化可能原因？ | 保护气体异常，检查N2H2流量 | 二级技能
DB晶粒黏著首检未做直接生产，发现偏移，责任？ | 操作员违规，需立即停机并全检 | 二级技能
WB劈刀寿命报警后仍继续生产，后果？ | 劈刀磨损致焊接不良，批量风险 | 二级技能