## 判断题
试题描述 | 正确答案 | 级别
对于银胶焊产品，Plasma作业前需清洗一条框架给WB QC做水滴角测试，量测点前中后三处。 | 正确 | 二级技能
成型程序名可由作业员随意更改保存。 | 错误 | 二级技能
清模最后一模胶条仍有沾污时需通知工程增加清模次数。 | 正确 | 二级技能
DFN上模模具禁止使用铜针直接清洁模面，需用无尘布包裹铜片。 | 正确 | 二级技能
成型胶GR640HV-L1(B18)的保质期为12个月，KHG500为6个月。 | 正确 | 二级技能
烤箱停电停机2~4小时需在剩余固化时间增加1小时。 | 正确 | 二级技能
DFN系列产品成型后需立即放入烤箱，无需去除薄膜。 | 错误 | 二级技能
Plasma清洗后超过2H未成型的产品必须重新清洗。 | 正确 | 二级技能
SOT23 28R新增成型胶KHG500用于MMBT2222A型号。 | 正确 | 二级技能
成型机更换定位块后只需作业员外检，无需IPQC确认偏位。 | 错误 | 二级技能
塑封体厚度测量由QC在每次更换模具后用千分尺随机5pcs测量。 | 正确 | 二级技能
未知异常触发OCAP-MD-018，发现一次即需按OCAP处理。 | 正确 | 二级技能
回流焊作业时产品材料两边距离轨道边缘需大于1cm。 | 正确 | 二级技能
清润模过程中注塑不足的一模不计入正常清模总模数内。 | 正确 | 二级技能
打底胶回温时间要求为2h≤回温时间≤338h，使用寿命（338-回温时间）h。 | 正确 | 二级技能
如果整条材料只有少数不良品，只需标记不良品位置，无需整条报废。 | 正确 | 二级技能
DFN产品烘烤结束后需自然冷却2小时后压块随产品下线。 | 正确 | 二级技能
成型站程序管控通过设备级别密码，作业员无权调取程序参数。 | 正确 | 二级技能
MES系统设定成型胶回温结束超47h无法出站，防止超时作业。 | 正确 | 二级技能
SOT363 20R 新增成型胶KHG500用于MMDT3904型号。 | 正确 | 二级技能
成型胶回温柜内不能放置超过6包(45kg)。 | 正确 | 二级技能
清润模胶条回温柜不能超过8包(20kg)，颗粒不超过10包。 | 正确 | 二级技能
烘烤后材料在周转箱内摆放层数禁止＞1层。 | 正确 | 二级技能
若因其他原因停机1-2h，恢复后需做1模无芯料确认。 | 正确 | 二级技能
MSL产品需按照《塑封体厚度控制表》管控厚度。 | 正确 | 二级技能
QC每6小时需用X-Ray检查冲丝、塌丝，并保存记录。 | 正确 | 二级技能
成型设备月保养后作业员需对模具清模并备注"设备保养"。 | 正确 | 二级技能
铜针可用于清理模具中的碎屑，但DFN模面需包无尘布。 | 正确 | 二级技能
打底胶、清模颗粒从冷库领出需注明型号批号及启用时间。 | 正确 | 二级技能
未使用完的成型胶内袋需用橡皮圈密封存放。 | 正确 | 二级技能

## 单选题
试题描述 | 选项A | 选项B | 选项C | 选项D | 正确答案 | 级别 | 题目属性
DFN2510成型胶型号及单颗克重规范？ | GR640HV-L1 7.2g | EME-G770HCD 6.8±0.2g | KHG500 7.6g | SRC-3200 4.0g | B | 二级技能 | 生产封装-成型操作工
SOT363 20R 清润模颗粒250FE的尺寸重量？ | 16*8.0g | 13*3.0g | 13*4.0g | 16*6.6g | B | 二级技能 | 生产封装-成型操作工
成型胶回温后机台内允许放置时限内超时处理方式？ | 通知工程师 | 继续使用 | 整批报废胶条 | 退回冷库 | C | 二级技能 | 生产封装-成型操作工
SOT23 28R清润模总清润模次(shot)为？ | 7 | 8 | 9 | 10 | C | 二级技能 | 生产封装-成型操作工
未知异常(Unknown Abnormality)对应的OCAP编号及触发标准？ | OCAP-MD-018,发现一次 | OCAP-MD-019,发现一次 | OCAP-MD-020,＞0.03%/批 | OCAP-MD-015,发现一次 | A | 二级技能 | 生产封装-成型操作工
Plasma超时效（银胶焊）OCAP触发后NCR开立标准？ | Epoxy＞0.5%/批 | ＞0.06%/批 | 连续两批＞0.03% | 发现一次 | A | 二级技能 | 生产封装-成型操作工
DFN系列产品每小时自检使用工具？ | 显微镜 | 放大灯 | X-Ray | 影像仪 | B | 二级技能 | 生产封装-成型操作工
成型机改机后核对程序时机和方法？ | 不需核对 | 需核对流程卡和程序名是否一致 | 仅核对版本号 | 班长核对即可 | B | 二级技能 | 生产封装-成型操作工
引脚压伤超标OCAP-MD-020，低良开立标准？ | ＞0.03%/批 | ＞0.06%/批 | 发现一次 | ＞0.5%/批 | A | 二级技能 | 生产封装-成型操作工
清润模完成后若发现表面脏污需用何物清洁DFN模具？ | 铜针直接刮 | 无尘布包裹铜片 | 铜刷 | 钨钢笔 | B | 二级技能 | 生产封装-成型操作工
成型后烘烤中烤箱风门要求？ | 常开 | 常闭 | 根据温度调节 | 打开30% | B | 二级技能 | 生产封装-成型操作工
下列哪个封装在成型前必须经过Plasma清洗？ | SOT363 20R eutectic | DFN1006 | SOT23 3L eutectic | 以上全部 | B | 二级技能 | 生产封装-成型操作工
MD程序登记表需哪些人员签字确认？ | 作业员 | 工艺工程师+设备工程师 | 品保 | 班长 | B | 二级技能 | 生产封装-成型操作工
成型胶KHG500回温后使用寿命为？ | 48h | (72-回温时间)h | 338h | 12h | B | 二级技能 | 生产封装-成型操作工
成型过程中出现溢胶超标＞10ke/条需执行？ | OCAP-MD-010 | OCAP-MD-005 | 停线通知 | 报废 | A | 二级技能 | 生产封装-成型操作工
DFN产品弹夹内每条产品之间用什么隔离？ | 无尘布 | 防静电环保纸 | 铜片 | 不锈钢片 | B | 二级技能 | 生产封装-成型操作工
SOT23 6L-1清润模频率？ | 12小时 | 160模或6小时 | 6小时 | 每班一次 | A | 二级技能 | 生产封装-成型操作工
成型机模具钢印规则与什么对应？ | 模具编号 | 封装型号 | 操作员编号 | 生产日期 | A | 二级技能 | 生产封装-成型操作工
下列异常项目中NCR开立标准为“0收1退”的是？ | 脚架变形 | 胶体破裂 | 冲丝超标 | 气孔 | B | 二级技能 | 生产封装-成型操作工
回温后相同规格成型胶用完需执行清机动作并记录在？ | TCM本 | 流程卡 | MES | 设备履历 | A | 二级技能 | 生产封装-成型操作工
成型机参数非关键参数更改是否需要更新程序名？ | 需要 | 不需要 | 工程师决定 | 必须改 | B | 二级技能 | 生产封装-成型操作工
MSL产品分层扫描频率及取样时机？ | 每周或改机后首模 | 每批次 | 每6小时 | 每月 | A | 二级技能 | 生产封装-成型操作工
X-Ray检查范围是料条四周与中间各检查几排？ | 2排 | 3排 | 4排 | 5排 | B | 二级技能 | 生产封装-成型操作工
成型胶回温柜内放置限制层数？ | ≤2层 | ≤3层 | ≤1层 | 无限制 | A | 二级技能 | 生产封装-成型操作工
AU产品回流焊作业前需确认什么？ | 程序名与流程卡一致及最高温度 | 产品数量 | 烘烤时间 | 压块重量 | A | 二级技能 | 生产封装-成型操作工
设备月/季/年保养后，作业员清模完需在TCM备注？ | 正常生产 | 设备保养 | 模具清洗 | 参数确认 | B | 二级技能 | 生产封装-成型操作工
错位偏位异常OCAP-MD-004，低良开立标准？ | >0.03%/批 | >0.06%/批 | 连续两批>0.03% | 发现一次 | A | 二级技能 | 生产封装-成型操作工
以下哪项属于成型后必须送实验室扫描确认分层的时机？ | 每班首模 | 每周或改机首模 | 每批末模 | 每6小时 | B | 二级技能 | 生产封装-成型操作工
MSL产品脚架来料必须为双数片，单数片需补上？ | Dummy | 正常框架 | 胶条 | 垫片 | A | 二级技能 | 生产封装-成型操作工
成型站异常断电处理，手动开模前需保证固化时间？ | 60秒 | 80秒 | 100秒 | 120秒 | B | 二级技能 | 生产封装-成型操作工

## 多选题
试题描述 | 选项A | 选项B | 选项C | 选项D | 正确答案 | 级别 | 题目属性
关于银胶焊产品Plasma管控正确的是？ | 作业前需做水滴角测试 | 水滴角＜50°合格 | 量测框架边缘前中后三点 | NG后通知设备确认 | ABCD | 二级技能 | 生产封装-成型操作工
以下哪些异常触发OCAP后需开立NCR标准（＞0.06%/批或连续两批＞0.03%）？ | 脚架划伤 | 气孔超标 | 注塑/脚架溢胶 | 缺损 | ABCD | 二级技能 | 生产封装-成型操作工
下列异常项目对应的OCAP编号正确的有？ | 冲丝超标-OCAP-MD-003 | 塑封体划伤-OCAP-MD-014 | 凹坑超标-OCAP-MD-013 | 分层超标-OCAP-MD-015 | ABCD | 二级技能 | 生产封装-成型操作工
Plasma超时效管控及处理？ | 超过2H未成型需重新清洗 | 发现一次需OCAP-MD-019 | Epoxy＞0.5%/批开NCR | 银胶焊需特别注意 | ABCD | 二级技能 | 生产封装-成型操作工
DFN系列产品弹夹与烘烤特殊要求？ | 进烤箱前撕膜 | 每层弹夹放置≤10个 | 烤箱内竖立放置 | 压块5kg防止翘曲 | ABCD | 二级技能 | 生产封装-成型操作工
模温测量点位及要求？ | 开模状态测量 | 上下模各5个点位 | 记录于参数点检表 | 温差≤5℃ | ABCD | 二级技能 | 生产封装-成型操作工
以下关于成型胶克重管控说法正确的是？ | 机台称重克重不符自动投入胶盒 | 需将胶盒内成型胶报废 | SOT23 28R单颗7.2±0.2g | DFN2510单颗6.8±0.2g | ABCD | 二级技能 | 生产封装-成型操作工
程序新建或更新需核对哪些内容？ | 程序名 | 成型参数 | 物料使用正确 | 参数锁定后工程师设备确认签字 | ABCD | 二级技能 | 生产封装-成型操作工
成型机台异常停机后恢复生产要求？ | 1-2h做1模无芯料 | 2-5h清1模+润1模+1模无芯料 | ＞5h重新清模 | QC确认签字 | ABCD | 二级技能 | 生产封装-成型操作工
引脚压伤超标OCAP管控标准？ | 发现一次触发OCAP-MD-020 | 低良开立＞0.03%/批 | NCR标准＞0.06%/批或连续两批＞0.03% | 需图示确认 | ABCD | 二级技能 | 生产封装-成型操作工
成型站高级管控: 关于未知异常/Plasma超时效/引脚压伤, 正确的有?1 | 未知异常需触发OCAP-MD-018 | Plasma超时效需重新清洗 | 引脚压伤需测量并记录 | 所有异常均需记录TCM | ABCD | 二级技能 | 生产封装-成型操作工
回流焊操作要求？ | 核对程序 | 温度点检 | ≤15条叠放 | 批间隔离 | ABCD | 二级技能 | 生产封装-成型操作工
弹夹运输要求？ | 水平放置 | DFN垫纸 | 层数≤1 | 防振动 | ABCD | 二级技能 | 生产封装-成型操作工
不良品标记工具？ | 钨钢笔 | 刻V标识 | 马克笔 | 铅笔 | AB | 二级技能 | 生产封装-成型操作工
回温柜数量限制？ | 成型胶≤6包 | 胶条≤8包 | 颗粒≤10包 | 无限制 | ABC | 二级技能 | 生产封装-成型操作工
成型设备包含？ | TOWA YPM1180 | 模具 | 测温仪 | 烤箱 | AB | 二级技能 | 生产封装-成型操作工
原材料包含？ | 成型胶 | 脚架 | 清模胶 | 润模胶 | ABCD | 二级技能 | 生产封装-成型操作工
X-Ray检查内容？ | 冲丝 | 塌丝 | 分层 | 偏位 | AB | 二级技能 | 生产封装-成型操作工
每班结束停机要求？ | 打底胶1模 | 清模胶1模 | 直接停机 | 润模1模 | AB | 二级技能 | 生产封装-成型操作工
异常断电处理步骤包括？ | 保压80秒 | 清洁模具 | 全检产品 | 做Dummy模 | ABCD | 二级技能 | 生产封装-成型操作工
程序管控权限正确的有？ | 工程师可改关键参数 | 技术员可调取程序 | 作业员可调取程序 | 关键参数改后需更新程序名 | ABD | 二级技能 | 生产封装-成型操作工
IPQC改机后需检查？ | 外观 | 塑封厚度 | 偏位错位 | 分层 | ABCD | 二级技能 | 生产封装-成型操作工
清模时机包括？ | 换模 | 停机>5h | 模具污染 | 换胶 | ABCD | 二级技能 | 生产封装-成型操作工
异常处理依据？ | OCAP | 外观判定书 | 良率表 | 个人经验 | ABC | 二级技能 | 生产封装-成型操作工
设备保养后要求？ | 清模 | 首件确认 | TCM备注 | 直接生产 | ABC | 二级技能 | 生产封装-成型操作工
停机恢复生产要求？ | 确认参数 | 清模润模 | QC确认 | 直接生产 | ABC | 二级技能 | 生产封装-成型操作工
文件修订内容包含？ | DFN2510说明 | Plasma程序名 | 模温测量点 | 异常OCAP | ABCD | 二级技能 | 生产封装-成型操作工

## 简答题
试题描述 | 正确答案 | 级别 | 题目属性
简述Plasma清洗后水滴角测试标准及超差处理流程。 | 水滴角＜50°，量测框架边缘前中后三点。NG后通知设备确认，重新调整Plasma参数或维修。 | 二级技能 | 生产封装-成型操作工
成型后分层扫描的取样时机及判定要求？ | 每周或改机后需全检首模，后固化完成后取样送实验室扫描确认分层状况，无异常方可批量。 | 二级技能 | 生产封装-成型操作工
请详细说明成型机因停电超过2小时恢复生产的完整步骤。 | 停电超2h，来电后手动开模（保证80s固化时间），模具中取出料条未完成成型料条和固化成型胶报废；用铜针/铜刷清洁模具，重新清模，QC确认外观。 | 二级技能 | 生产封装-成型操作工
针对未知异常(OCAP-MD-018)的处理原则及NCR开立标准。 | 发现一次即触发OCAP-MD-018，低良开立标准＞0.03%/批，NCR开立＞0.06%/批或连续两批＞0.03%，按OCAP流程处理。 | 二级技能 | 生产封装-成型操作工
如何对DFN上模模具进行清模清洁？并说明工具和方法。 | 禁止用铜针直接清洁模面，需用无尘布包裹铜片轻轻清理模面，清除异物后成型一模空封料确认正常。 | 二级技能 | 生产封装-成型操作工
成型机参数新建或更新时，需经过哪些确认和记录程序？ | 核对程序名、成型参数、物料正确，参数锁定，工艺工程师和设备工程师共同确认签字于F-PE09C6《MD程序登记表》后上传保存。 | 二级技能 | 生产封装-成型操作工
SOT23 28R新增成型胶KHG500适用哪些产品型号？并说明胶量规范。 | 用于MMBT2222A_R1_00501型号，成型胶φ16×7.6g，单颗克重7.6±0.2g。 | 二级技能 | 生产封装-成型操作工
回流焊作业时产品叠放及间距要求，并说明为何需要金属片隔离。 | 叠放≤15条，材料两边距轨道边缘＞1cm，批与批间隔＞50cm，金属片防止不同批次热传导影响及混料。 | 二级技能 | 生产封装-成型操作工
简述成型胶回温柜内放置数量限制及防止混批的清机动作。 | 回温柜内成型胶不超过6包（45kg），清润膜胶条不超过8包。回温时间相同规格单独放置，用完需清机并记录TCM本，避免混批。 | 二级技能 | 生产封装-成型操作工
请写出成型站X-Ray检查的范围及冲丝异常的处理标准。 | X-Ray检查料条四周与中间各3排，冲丝超标发现一次触发OCAP-MD-003，低良开立＞0.03%/批，严重时停线通知工程。 | 二级技能 | 生产封装-成型操作工

## 实操
级别 | 试题描述 | 正确答案 | 题目属性
二级技能 | 模拟DFN产品Plasma超时效（＞2h未成型）的完整处置流程。 | ①立即将未成型产品从氮气柜取出；②重新进行Plasma清洗；③清洗后2h内完成成型；④记录超时效原因并汇报；⑤若批量超时需QC确认水滴角。 | 生产封装-成型操作工
二级技能 | 出现引脚压伤超标异常，请按OCAP-MD-020步骤处理。 | ①停机并标记不良品；②检查模具是否有异物或定位异常；③填写OCAP-MD-020记录表；④若连续超标开立NCR；⑤工程维修确认后试模正常生产。 | 生产封装-成型操作工
二级技能 | 操作员如何进行清润模后的模面清洁(DFN专用方法)？ | ①用无尘布包裹铜片；②轻柔擦拭模面去除残留胶渍；③禁止铜针直接接触模面；④清洁后成型一模空封料检查；⑤记录在TCM本上。 | 生产封装-成型操作工
二级技能 | 模拟一次成型机改机后程序核对及首件确认全流程。 | ①核对机台程序名与流程卡一致；②检查参数是否锁定；③通知IPQC做首件，检查外观/厚度/偏位/X-Ray冲丝；④合格后签名记录；⑤开始量产。 | 生产封装-成型操作工
二级技能 | 处理成型后分层超标异常，需送实验室及后续动作。 | ①立即隔离该批次；②通知工艺工程师；③取样送实验室扫描确认；④根据分层原因调整清模/参数/材料；⑤重新验证合格后方可放行。 | 生产封装-成型操作工

## 案例分析
级别 | 试题描述 | 正确答案 | 题目属性
二级技能 | 案例: 银胶焊DFN产品Plasma清洗后2.5h才进行成型，批量出现分层&粘模，请说明超时影响及正确处置流程。 | Plasma活性时效超2h导致结合力下降，需重新清洗。处置：①立即暂停；②产品重新Plasma清洗并做水滴角测试；③确认清洗参数；④按OCAP-MD-019记录，防止再次超时。 | 生产封装-成型操作工
二级技能 | 案例：作业员在更换不同回温批次的成型胶时，未执行清机动作，直接投入生产，导致不同批次成型胶混合，产品出现气孔、缺角。请分析问题原因，说明成型胶清机动作的触发条件、操作要求及记录要求，提出生产过程中的批次管控措施。 | 问题原因：作业员未执行成型胶清机动作要求，更换不同回温批次胶未清机，导致胶料混合，产品出现气孔、缺角；清机要求：①触发条件：相同回温时间&规格胶使用完成后、更换不同型号/批次胶后；②操作：彻底清理机台内残留胶，防止混合；③记录：清机后记录在TCM本；批次管控措施：在机台旁设置成型胶批次标识牌，更换批次/型号胶时，班长现场监督清机动作；生产过程中，每批胶生产完成后，执行清机并记录，方可投入下一批胶。 | 生产封装-成型操作工
二级技能 | 案例：设备人员对成型机做季度保养后，作业员未对模具进行清模，直接开始生产，导致产品出现模具沾污、溢胶，批量不良。请分析问题原因，说明设备保养后的模具处理要求，包括清模、送检、记录等，提出设备保养与生产衔接的管控流程。 | 问题原因：作业员未执行设备保养后的模具处理要求，未清模直接生产，导致模具沾污、产品溢胶，违反9.9条款；设备保养后模具处理要求：①设备保养完成后，作业员立即对模具进行清模；②清模完成后，按正常清模首件要求送检；③在TCM本备注“设备保养”，留存记录；衔接管控流程：设备保养完成后，设备人员出具《保养完成单》，作业员凭单清模，清模后交QC首件确认，合格后工程师签字方可恢复生产，所有单据留存归档。 | 生产封装-成型操作工
二级技能 | 案例：成型胶从冷库领出后，未注明启用时间和过期时间，回温后放置在工作现场超48h才使用，导致产品出现塑封体开裂、注塑不足。请分析问题原因，说明成型胶从领出到使用的全套标识及存放要求，提出现场物料标识的管控措施。 | 问题原因：作业员未执行成型胶标识要求，领出后未注明启用/过期时间，且违规存放至工作现场超48h，导致成型胶吸潮；全套标识&存放要求：①领出标识：注明型号、批号、领料/启用/过期时间；②回温标识：外箱标示回温日期、开始时间；③存放要求：未开封胶放回温区，开封未用胶密封，机台内胶放≤12H，回温后可用48h；管控措施：在冷库、回温区、生产现场设置物料标识牌，要求所有成型胶必须标注完整信息；安排物料员每2小时巡检现场物料，对无标识/违规存放的胶立即隔离，禁止使用。 | 生产封装-成型操作工
二级技能 | 案例：回流焊作业时，作业员未按照版次20新增的温区点检要求操作，每班开班前未点检温区温度，导致某温区温度超标，AU产品回流焊后引脚氧化。请结合版次20修订内容，分析问题原因，说明回流焊温区点检的时机、要求及记录方式，提出点检管控的改进措施。 | 问题原因：作业员未执行版次20新增的回流焊温区点检要求，开班前未点检温区温度，导致温区超标、产品引脚氧化；温区点检要求：①时机：每班开班使用前；②内容：点检程序对应所有温区温度显示值，确认与规范一致；③记录：将点检结果记录在《回流焊温度点检表》（F-PE09C5）；改进措施：对已生产产品全检，报废氧化产品；将温区点检纳入开班前必做5S工序，设置点检打卡表，设备人员每日复核点检记录，对未点检行为严肃考核。 | 生产封装-成型操作工