## 判断
试题描述(文本) | 正确答案 | 级别 | 题目属性
当产品飞边特别严重不易去除时，可以适当延长软化时间，但总时间最多不超过正常时间的两倍。 | 是 | 2级技能 | 表面处理站-操作工
突发停电时若浸泡槽中有产品，需手动取出放在水槽中清洗；放假超过3天产品退回前道氮气柜。 | 是 | 2级技能 | 表面处理站-操作工
电镀槽停机超过300秒时，电镀前处理槽产品需用纯水冲洗并通知PE确认浓度。 | 是 | 2级技能 | 表面处理站-操作工
电镀掉料后，空缺处前后10条产品需取出进行退镀返工。 | 是 | 2级技能 | 表面处理站-操作工
退火恒温阶段出现停电，已保温时间折半计算，恢复后补足至总工艺时间。 | 是 | 2级技能 | 表面处理站-操作工
锡膜线操作人员可以未经允许修改参数。 | 否 | 2级技能 | 表面处理站-操作工
锡膜下料时需扫码确认料盒码和实际生产批次匹配，不匹配设备报警。 | 是 | 2级技能 | 表面处理站-操作工
软化槽温度过高会对产品树脂体有损伤，温度过低会降低软化效果。 | 是 | 2级技能 | 表面处理站-操作工
产品没有经过后固化或没有完全冷却，不可以进行软化。 | 是 | 2级技能 | 表面处理站-操作工
电镀首检外观自检时，需5条目视检查，5条显微镜下检查正反面。 | 是 | 2级技能 | 表面处理站-操作工
每封装每周需送一次分层扫描（固定周一）。 | 是 | 2级技能 | 表面处理站-操作工
电镀异常品待处理需放在不良品区域，按OCAP要求处理。 | 是 | 2级技能 | 表面处理站-操作工
电镀后产品退火烘烤时每层最多放10批。 | 是 | 2级技能 | 表面处理站-操作工
锡膜站良率管控标准参照《F-PE0966 徐州厂各站良率管制》。 | 是 | 2级技能 | 表面处理站-操作工
当电镀发现引脚漏铜时OCAP开立标准为1pcs/条。 | 是 | 2级技能 | 表面处理站-操作工
塑封体破损属于异常管制项目，OCAP文件编号OCAP-ST-018。 | 是 | 2级技能 | 表面处理站-操作工
化剂溅到皮肤应立即清洗15分钟以上，必要时用应急喷淋。 | 是 | 2级技能 | 表面处理站-操作工
添加锡球前使用不锈钢螺丝刀将钛篮内锡球夯实，添加至与钛篮平齐。 | 是 | 2级技能 | 表面处理站-操作工
锡球堆放高度不得超过3层。 | 是 | 2级技能 | 表面处理站-操作工
电镀后产品出现可焊性不良时，NCR标准0收1退。 | 是 | 2级技能 | 表面处理站-操作工
软化液旧槽静置沉降后，上层清液抽出作为补加，50%添加沉降溶液+50%新药水。 | 是 | 2级技能 | 表面处理站-操作工
电镀线巡检每班整线巡检一次，内容包括水流量、温度、液位等。 | 是 | 2级技能 | 表面处理站-操作工
浸泡设备就绪后点检并填写《浸泡设备检查记录表》。 | 是 | 2级技能 | 表面处理站-操作工
产品在电镀前处理槽发生掉料，从槽体取出后用纯水清洗1min，气枪吹干后重新上料。 | 是 | 2级技能 | 表面处理站-操作工
退火若超过24小时未烘烤，需立即安排烘烤，烘烤后显微镜检查镀层。 | 是 | 2级技能 | 表面处理站-操作工
未知异常（每批发现5pcs）需开立OCAP-ST-019。 | 是 | 2级技能 | 表面处理站-操作工
锡膜作业中下料人员首批产品抽检10条，非首批每批抽检1条。 | 是 | 2级技能 | 表面处理站-操作工
MES系统在锡膜入站、出站及退火入站出站均需扫描操作。 | 是 | 2级技能 | 表面处理站-操作工
浸泡软化程序名称中版本升级依次为A→B→C→D。 | 是 | 2级技能 | 表面处理站-操作工
电镀槽阳极袋内锡球高度低于钛篮口以下2cm需添加。 | 是 | 2级技能 | 表面处理站-操作工
蒸汽老化试验每天每封装送一次样品。 | 是 | 2级技能 | 表面处理站-操作工
电镀改机或参数修改后需填写《表面处理镀锡改机表》并首件确认。 | 是 | 2级技能 | 表面处理站-操作工

## 单选
试题描述(文本) | 正确答案 | 级别 | 题目属性 | A选项(文本) | B选项(文本) | C选项(文本) | D选项(文本)
电镀槽停机超过300秒时，电镀槽内产品应如何处理？ | B | 2级技能 | 表面处理站-操作工 | A) 不做处理继续生产 | B) 退镀返工 | C) 水洗后继续 | D) 直接报废
退火阶段恒温过程温度波动超过多少会报警停机？ | B | 2级技能 | 表面处理站-操作工 | A) 150±3℃ | B) 150±5℃ | C) 150±8℃ | D) 150±10℃
电镀掉料空缺处前后多少条需退镀返工？ | B | 2级技能 | 表面处理站-操作工 | A) 前5后5 | B) 前10后10 | C) 前1后1 | D) 前2后2
电镀出现引脚漏铜的OCAP开立标准？ | B | 2级技能 | 表面处理站-操作工 | A) 5pcs/条 | B) 1pcs/条 | C) 3pcs/条 | D) 10pcs/条
电镀塑封体破损的NCR开立标准为？ | B | 2级技能 | 表面处理站-操作工 | A) >0.05%/批 | B) >0.1%/批或连续两批>0.05% | C) 发现1pcs | D) 5pcs/条
设备故障导致产品浸泡时间到而无法自动取出时应？ | B | 2级技能 | 表面处理站-操作工 | A) 等待维修 | B) 手工吊出放在水洗槽 | C) 增加浸泡时间 | D) 直接报废
电镀前处理槽停机超过300秒，对去氧化槽产品处理方式？ | A | 2级技能 | 表面处理站-操作工 | A) 纯水冲洗后PE确认浓度 | B) 直接退镀 | C) 继续浸泡 | D) 不做处理
以下哪种异常当发现1pcs/条就需要开立OCAP？ | C | 2级技能 | 表面处理站-操作工 | A) 镀层擦伤 | B) 本体异色 | C) 镀层鼓泡 | D) 熔锡
电镀后处理槽掉料后产品需？ | B | 2级技能 | 表面处理站-操作工 | A) 直接报废 | B) 退镀后重新生产 | C) 纯水清洗后使用 | D) 无需处理
未知异常OCAP文件编号是？ | B | 2级技能 | 表面处理站-操作工 | A) OCAP-ST-018 | B) OCAP-ST-019 | C) OCAP-ST-016 | D) OCAP-ST-003
锡膜电镀线发生掉料后，空缺产品取出后的正确流程？ | B | 2级技能 | 表面处理站-操作工 | A) 直接放回料盒 | B) 退镀返工 | C) 显微镜检查OK继续 | D) 做记号隔离
电镀添加剂浓度异常时通知哪个角色？ | B | 2级技能 | 表面处理站-操作工 | A) 领班 | B) PE | C) 技术员 | D) 品管
锡膜程序调取参照的文件是？ | B | 2级技能 | 表面处理站-操作工 | A) 《后段外观判定指导书》 | B) 《表面处理参数控制规范》 | C) 《危险化学品泄漏应急预案》 | D) 《浸泡设备检查记录表》
产品电镀后超过24小时未烘烤，应如何处理？ | B | 2级技能 | 表面处理站-操作工 | A) 直接报废 | B) 立即烘烤并检查镀层外观 | C) 退回浸泡 | D) 特采使用
浸泡槽开槽时原液倒入至什么液位？ | B | 2级技能 | 表面处理站-操作工 | A) 低液位 | B) 工作液位 | C) 最高液位 | D) 溢流口
防毒面具滤毒盒拆封后有效期写在？ | B | 2级技能 | 表面处理站-操作工 | A) 滤毒盒上 | B) 包装袋上写拆封日期 | C) 设备点检表 | D) 记录本
锡球添加时避免掉入子槽，如有掉入需？ | B | 2级技能 | 表面处理站-操作工 | A) 不用取出 | B) 使用专用工具取出 | C) 继续添加 | D) 停止生产
电镀下料设备自动扫描料盒号码，不匹配时设备会？ | B | 2级技能 | 表面处理站-操作工 | A) 自动跳过 | B) 报警需更正 | C) 继续生产 | D) 记录异常
高温抗变色剂所在工位检查频率？ | B | 2级技能 | 表面处理站-操作工 | A) 每班 | B) 每22小时 | C) 改机时 | D) 首检
去溢料溶液沉降后补加比例？ | B | 2级技能 | 表面处理站-操作工 | A) 100%新液 | B) 50%沉降液+50%新液 | C) 30%沉降液 | D) 70%新液
电镀线水电阻率属于哪类点检？ | B | 2级技能 | 表面处理站-操作工 | A) 溶液浓度 | B) 设备点检 | C) 首检外观 | D) 退火温度
浸泡软化时产品若出现溢胶严重，软化总时间不得超过正常时间的？ | B | 2级技能 | 表面处理站-操作工 | A) 1.5倍 | B) 2倍 | C) 2.5倍 | D) 3倍
锡膜站每天每封装需送样做什么试验？ | B | 2级技能 | 表面处理站-操作工 | A) 分层扫描 | B) 蒸汽老化 | C) 可焊性 | D) 结合力
烤箱烘烤结束取产品时需佩戴？ | B | 2级技能 | 表面处理站-操作工 | A) 一次性手套 | B) 耐高温手套 | C) 防静电手环 | D) 活性炭口罩
锡膜电镀上料前必须准备相同宽度的什么？ | B | 2级技能 | 表面处理站-操作工 | A) 锡球 | B) 假片 | C) 料盒 | D) 流程卡
以下哪个表单用于记录电镀改机首件确认？ | B | 2级技能 | 表面处理站-操作工 | A) 表面处理生产记录 | B) 表面处理镀锡改机表 | C) 锡膜过程检查记录表 | D) 退火烤箱过程检查记录表
浸泡软化程序版本号升级顺序为？ | B | 2级技能 | 表面处理站-操作工 | A) 1,2,3 | B) A,B,C,D | C) I,II,III | D) 无规则
电镀结合力测试每天频率为？ | A | 2级技能 | 表面处理站-操作工 | A) 1次 | B) 2次 | C) 每批 | D) 每班
电镀后产品退火MES操作为？ | A | 2级技能 | 表面处理站-操作工 | A) 锡膜出站+退火入站 | B) 直接退火出站 | C) 不扫MES | D) 锡膜入站
锡膜线行车急停可以按什么键？ | B | 2级技能 | 表面处理站-操作工 | A) 复位键 | B) 急停键或安全绳 | C) 暂停键 | D) 电源键
以下哪个不属于电镀站首检检验项目？ | C | 2级技能 | 表面处理站-操作工 | A) 镀层厚度 | B) 可焊性 | C) 锡球高度 | D) 外观
浸泡软化设备水洗3流量确认时机？ | B | 2级技能 | 表面处理站-操作工 | A) 每槽生产前 | B) 设备就绪后点检 | C) 每周 | D) 换液时

## 多选
试题描述(文本) | 正确答案 | 级别 | 题目属性 | A选项(文本) | B选项(文本) | C选项(文本) | D选项(文本) | 可多选
电镀长时间停机>300秒，需采取的措施包括？ | ABCD | 2级技能 | 表面处理站-操作工 | A) 前处理槽产品纯水冲洗 | B) 通知PE确认浓度 | C) 电镀槽产品退镀返工 | D) 后处理槽全检外观 | 是
退火异常处置正确的是？ | ABC | 2级技能 | 表面处理站-操作工 | A) 升温阶段中断重新烘烤 | B) 恒温中断已保温时间折半补足 | C) 超过24h未烘烤需检查外观 | D) 恒温中断直接报废 | 是
电镀掉料卡料处理流程？ | ABC | 2级技能 | 表面处理站-操作工 | A) 取出掉落产品 | B) 检查前后两条产品是否变形 | C) 确认无异常解除报警 | D) 直接放回料盒 | 是
下列哪些属于锡膜线管制规格点检？ | ABCD | 2级技能 | 表面处理站-操作工 | A) 去氧化浓度 | B) 镀槽电流 | C) 带速 | D) 高压水压力 | 是
电镀溶液分析包含哪些槽？ | ABCD | 2级技能 | 表面处理站-操作工 | A) 去氧化 | B) 活化 | C) 预浸 | D) 镀槽 | 是
电镀设备巡检内容包含？ | ABCD | 2级技能 | 表面处理站-操作工 | A) 机器运行 | B) 水流量温度时间 | C) 药水液位 | D) 产品外观 | 是
浸泡软化异常处理OCAP涉及？ | ABC | 2级技能 | 表面处理站-操作工 | A) 超温报警产品吊出 | B) 液位不足添加药水 | C) 停电手动取出产品 | D) 甩干机震动忽略 | 是
锡膜线MES操作节点？ | ABCD | 2级技能 | 表面处理站-操作工 | A) 锡膜入站 | B) 锡膜出站 | C) 退火入站 | D) 退火出站 | 是
电镀线可焊性不良的处置标准？ | ABC | 2级技能 | 表面处理站-操作工 | A) 发现1PCS开立OCAP | B) 0收1退 | C) 通知PE | D) 直接放行 | 是
化学品泄漏应急响应依据？ | AB | 2级技能 | 表面处理站-操作工 | A) 危险化学品泄漏应急预案 | B) MSDS应急处理 | C) 立即用水冲洗 | D) 直接扫除 | 是
电镀改机表确认哪些项目？ | ABC | 2级技能 | 表面处理站-操作工 | A) 外观自检 | B) QC首检膜厚 | C) 镀层厚度 | D) 锡球高度 | 是
浸泡软化槽洗槽换液操作要点？ | ABC | 2级技能 | 表面处理站-操作工 | A) 静置沉降一周 | B) 抽上层清液分两次 | C) 补加50%旧液50%新液 | D) 直接排放 | 是
锡膜生产防静电要求？ | AB | 2级技能 | 表面处理站-操作工 | A) 操作人员静电手环连接 | B) 指示灯绿色 | C) 穿防静电服 | D) 戴棉手套 | 是
产品在电镀前需确认哪些？ | ABC | 2级技能 | 表面处理站-操作工 | A) 料盒码扫描 | B) 产品是否错位整理 | C) 流程卡顺序 | D) 退火温度 | 是
电镀线中和后热水洗温度？ | AB | 2级技能 | 表面处理站-操作工 | A) 30-60℃ | B) 与工艺一致 | C) 不加热 | D) 80℃ | 是
锡膜下料时需核对哪些内容？ | ABC | 2级技能 | 表面处理站-操作工 | A) 实物数量 | B) 封装类型 | C) 流程卡记录 | D) 甩干机转速 | 是

## 简答
试题描述(文本) | 正确答案 | 级别 | 题目属性
电镀过程中发生掉料且落入电镀槽内，正确的处置步骤？ | 取出掉落产品，电镀槽内产品退镀返工；空缺前后10条退镀返工；钢带空缺处产品取出退镀。 | 2级技能 | 表面处理站-操作工
退火恒温阶段突然停电30分钟后恢复，应如何处理？ | 恒温阶段中断，已保温时间折半计算，恢复后补足至总工艺时间60分钟。 | 2级技能 | 表面处理站-操作工
电镀线停机超过5分钟且前处理槽有产品时需采取哪些措施？ | 使用纯水冲洗去氧化槽产品，通知PE确认浓度，复机后前处理产品水洗后重新上机。 | 2级技能 | 表面处理站-操作工
软化液换液沉降抽液比例及补加要求？ | 静置沉降一周，抽上层清液分两次（先7桶后5桶），补加50%沉降液+50%新液。 | 2级技能 | 表面处理站-操作工
出现引脚漏铜且连续两批超0.05%时需开立什么？NCR标准是什么？ | 开立OCAP-ST-017，NCR标准为>0.1%/批或连续两批>0.05%。 | 2级技能 | 表面处理站-操作工
电镀异常品隔离后需依据哪些文件处理？ | 按OCAP文件要求，并填写异常记录，待处理品放不良品区。 | 2级技能 | 表面处理站-操作工
简述产品软化后超Qtime再作业规则。 | 重新软化60分钟再进行电镀作业。 | 2级技能 | 表面处理站-操作工
电镀线改机后首件确认包含哪些检验层级？ | 作业员外观自检(10条)，IPQC检验外观+镀层厚度，工程师必要时确认。 | 2级技能 | 表面处理站-操作工
锡膜站温湿度失控应如何处置？ | 通知领班/工程，暂停生产，调整温湿度至16~28℃/30~70%后再生产。 | 2级技能 | 表面处理站-操作工
列举浸泡软化与锡膜工序之间的关键质量关联点。 | 浸泡软化去除残胶效果直接影响电镀引脚洁净度；软化后甩干不净会造成镀层污染；Qtime管控避免氧化影响可焊性。 | 2级技能 | 表面处理站-操作工

## 实操
试题描述(文本) | 正确答案 | 级别 | 题目属性
模拟电镀掉料卡料后的紧急处置与产品处理全流程。 | 按下急停，取出掉落产品，检查前后两条，电镀槽产品退镀，空缺处前后10条退镀，填写履历表。 | 2级技能 | 表面处理站-操作工
退火烤箱恒温过程中发生故障程序中断，详细操作步骤。 | 记录已恒温时间折半，恢复后继续运行补足总恒温60min，监控镀层外观。 | 2级技能 | 表面处理站-操作工
软化槽洗槽换液操作：静置沉降、抽取清液、补加新液实操要点。 | 静置一周，分两次抽上层清液，补加50%旧液+50%新药水，清洁槽体。 | 2级技能 | 表面处理站-操作工
电镀首检发现引脚漏铜1pcs时，按OCAP处理步骤。 | 立即隔离该批次，通知领班/PE，开立OCAP-ST-017，全检同批产品，追溯返工。 | 2级技能 | 表面处理站-操作工
突发停电浸泡槽有产品时手动取出及放假超3天产品退回流程。 | 手动吊出放水洗槽清洗，退回前道工序氮气柜，记录异常。 | 2级技能 | 表面处理站-操作工

## 案例
试题描述(文本) | 正确答案 | 级别 | 题目属性
一批电镀产品发现镀层鼓泡比例0.15%，请按异常管制标准判定需开立的文件和处置。 | OCAP开立标准≥1pcs/条，需开立OCAP-ST-004，NCR标准超标，隔离批次，退镀返工。 | 2级技能 | 表面处理站-操作工
停电恢复后前处理槽产品已经停留20分钟，操作员未处理直接复机，风险分析。 | 未用纯水冲洗及PE确认浓度，导致药水污染及镀层不良，需立即隔离评估。 | 2级技能 | 表面处理站-操作工
浸泡槽换液时未按比例补加，全部使用新液，可能后果？ | 药水浓度过高损伤产品树脂体，软化过度，需重新调整比例。 | 2级技能 | 表面处理站-操作工
电镀线改机后未进行首检即批量生产，发现镀层厚度仅5μm，如何处理？ | 停止生产，隔离已镀产品，全检厚度，不符合退镀返工，加强首检管理。 | 2级技能 | 表面处理站-操作工
现场发生化学泄漏且人员眼部溅到药水，应急流程？ | 立即洗眼器冲洗15分钟，就医，启动泄漏应急，报告EHS。 | 2级技能 | 表面处理站-操作工
连续两批引脚残胶超标0.07%，应开立什么？后续如何追踪？ | OCAP-ST-012开立，NCR超限，组织改善，加强软化溢料去除。 | 2级技能 | 表面处理站-操作工
产品在软化槽因故障超时30分钟未被取出，后续质量风险及补救。 | 可能过度软化损伤树脂，需全检外观及可焊性，按异常品处理。 | 2级技能 | 表面处理站-操作工
锡膜线钢带空缺前后产品未退镀直接流转，你作为QC如何拦截？ | 扣留该批产品，追溯钢带记录，退镀返工，并对责任人教育。 | 2级技能 | 表面处理站-操作工
退火升温阶段中断后直接重新运行但未补足时间，导致可焊性下降的原因分析。 | 未达到充分退火，锡层晶格不稳定，可焊性变差，需重新退火。 | 2级技能 | 表面处理站-操作工
未知异常连续出现且无对应OCAP，技术员该怎样做？ | 开立OCAP-ST-019，组织PE/工程分析根本原因，更新控制计划。 | 2级技能 | 表面处理站-操作工