## 判断题
试题描述(文本) | 正确答案 | 技能 | 级别
晶片切割膜如已拆封上机但计划暂停超过72h，必须放置氮气柜储存。 | 正确 | 二级技能 | 生产封装-操作工
操作工可以在贴膜设备环形刀寿命达到19000次时自己更换环形刀。 | 错误 | 二级技能 | 生产封装-操作工
晶片切割程序必须以Golden recipe作为参照新建参数，操作工无权新建。 | 正确 | 二级技能 | 生产封装-操作工
塑封体切割膜拆封后一个月未使用完，剩余部分可以继续使用延期一个月。 | 错误 | 二级技能 | 生产封装-操作工
晶片切割刀暴露量（露出量）到限或为负数时，必须更换切割刀。 | 正确 | 二级技能 | 生产封装-操作工
AU品贴膜重工允许进行2次，如仍有异常通知工程师。 | 错误 | 二级技能 | 生产封装-操作工
操作工在贴膜时若发现铁圈变形超过1.5mm（WS），需立即报废并记录于铁圈检查记录表。 | 正确 | 二级技能 | 生产封装-操作工
晶片切割机台更换尺寸（例如6寸换8寸）时，操作工可以自行切换平台。 | 错误 | 二级技能 | 生产封装-操作工
塑封体切割酒精清洗酒精每2天必须更换并填写F-PE0959。 | 正确 | 二级技能 | 生产封装-操作工
晶片切割膜上料前空跑后，不需要清洁贴膜平台。 | 错误 | 二级技能 | 生产封装-操作工
操作工在晶片切割站点检时发现纯水电阻率低于14MΩ·cm，应立即反馈领班并设备停机。 | 正确 | 二级技能 | 生产封装-操作工
晶片切割中若出现晶粒飞晶（有效晶粒丢失），操作工可以自行补点。 | 错误 | 二级技能 | 生产封装-操作工
塑封体切割作业时一个lot可以分两个机台同时生产以提高效率。 | 错误 | 二级技能 | 生产封装-操作工
晶片切割时，操作工可以修改切割程序参数，无需通知工程师。 | 错误 | 二级技能 | 生产封装-操作工
塑封体切割刀使用过的刀片禁止二次使用。 | 正确 | 二级技能 | 生产封装-操作工
晶片切割站中“更换型号”仅包含更换切割程序，如产品型号不一致但切割程序一致则不定义为“更换型号”。 | 正确 | 二级技能 | 生产封装-操作工
AU品出现贴膜异常时，可以重工2次后再处理。 | 错误 | 二级技能 | 生产封装-操作工
晶片切割程序中，版本号不需要与流程卡核对，只需核对程序名。 | 正确 | 二级技能 | 生产封装-操作工
铁圈变形超过规范但无破损可以继续使用。 | 错误 | 二级技能 | 生产封装-操作工
切割刀寿命到达后必须更换，刀刃损耗限定量为零或负数时即到期。 | 正确 | 二级技能 | 生产封装-操作工
贴膜平台温度设定晶片贴膜为40±5℃，塑封体贴膜35±5℃，作业员需确认。 | 正确 | 二级技能 | 生产封装-操作工
晶片切割膜领用后如无排产计划，48h内必须拆下放置氮气柜。 | 正确 | 二级技能 | 生产封装-操作工
塑封体切割产品剥离后，UV膜应立即丢弃以防混料。 | 错误 | 二级技能 | 生产封装-操作工
晶片切割自检中，若检查发现异常需用无卤标记笔点除，才可续流。 | 正确 | 二级技能 | 生产封装-操作工
设备维修停机大于12H需转移其他设备手动切割，且产品全检并通知IPQC复检。 | 正确 | 二级技能 | 生产封装-操作工
刀痕宽度测量只在新品阶段测量，量产不需要。 | 错误 | 二级技能 | 生产封装-操作工
塑封体切割中，切割偏移超过0.3%/批需要触发OCAP。 | 正确 | 二级技能 | 生产封装-操作工
晶粒表面存在金属丝残留且可能短路，属于不良。 | 正确 | 二级技能 | 生产封装-操作工
操作工可以独立解决设备任何报警，包括主轴异常。 | 错误 | 二级技能 | 生产封装-操作工
塑封体切割站对于掉料异常，触发标准＞0.1%/批就需开立OCAP，操作工需及时上报。 | 错误 | 二级技能 | 生产封装-操作工

## 单选题
试题描述(文本) | A选项(文本) | B选项(文本) | C选项(文本) | D选项(文本) | 正确答案 | 级别 | 题目属性
晶片切割程序版本升级每次更新参数都需要进行版本升级，以什么序列管理？ | A. 数字序列 | B. A B C序列 | C. 日期序列 | D. 流水号 | B | 二级技能 | 生产封装-操作工
更换新刀后磨刀时刀痕宽度必须在刀盒提供宽度±多少μm范围内？ | A. ±2um | B. ±3um | C. ±4um | D. ±5um | C | 二级技能 | 生产封装-操作工
AU品禁止使用什么状态的切割刀？ | A. 新刀 | B. 二次上机切割刀 | C. 磨刀超过10次的刀 | D. 任何刀 | B | 二级技能 | 生产封装-操作工
晶片切割膜领用后未排产计划，WS员工需将晶片切割膜拆下放置于？ | A. 真空箱 | B. 氮气柜 | C. 防潮箱常温 | D. 冰柜 | B | 二级技能 | 生产封装-操作工
贴膜机环形刀寿命管控20000次，技术员在多少次数时需要更换？ | A. 18000 | B. 19000 | C. 19500 | D. 20000 | B | 二级技能 | 生产封装-操作工
晶片切割程序存储在哪个位置？ | A. 设备本地硬盘 | B. 服务器并与所有机台连接 | C. U盘 | D. MES系统 | B | 二级技能 | 生产封装-操作工
针对刀痕浅目视不能确认的情况，需要使用什么工具对整片晶片背面确认？ | A. 高倍显微镜 | B. 光学显微镜 | C. 扫描电镜 | D. 三坐标 | B | 二级技能 | 生产封装-操作工
塑封体切割刀更换后，最长切割长度预警值为多少米？ | A. 2000m | B. 2500m | C. 3000m | D. 3500m | C | 二级技能 | 生产封装-操作工
新切割刀切割不同背材产品前需使用光板至少磨多少刀？ | A. 20刀 | B. 30刀 | C. 50刀 | D. 100刀 | C | 二级技能 | 生产封装-操作工
设备维修停机大于12H需转移其他设备手动切割，该片产品需进行？ | A. 正常流转 | B. 全检并通知IPQC复检 | C. 仅IPQC检验 | D. 直接报废 | B | 二级技能 | 生产封装-操作工
晶片切割站换型号定义仅包含？ | A. 更换切割刀 | B. 更换切割程序 | C. 更换贴膜平台 | D. 更换铁圈 | B | 二级技能 | 生产封装-操作工
切割程序上传前必须核对程序名、参数锁定，并由谁签字登记？ | A. 作业员 | B. 工艺工程师+设备工程师 | C. 品管 | D. 领班 | B | 二级技能 | 生产封装-操作工
晶片切割设备磨刀后必须进行什么动作？ | A. 清洁主轴 | B. 测高 | C. 更换冷却液 | D. 校正基准线 | B | 二级技能 | 生产封装-操作工
WS站崩边标准中切割道＞70um，正面崩边距离安全线至少多少μm？ | A. 1um | B. 2um | C. 3um | D. 5um | C | 二级技能 | 生产封装-操作工
晶片切割膜超过72h不作业需放置氮气柜，但重新上机前需要？ | A. 重新贴膜 | B. 确认膜无异常 | C. 烘烤2小时 | D. 直接使用 | B | 二级技能 | 生产封装-操作工
晶片切割程序命名规则中字母“D”代表什么方向？ | A. 缺口朝上 | B. 缺口朝左 | C. 缺口朝下 | D. 缺口朝右 | C | 二级技能 | 生产封装-操作工
量产机台内只能存储几个当前作业产品程式？ | A. 最多2个 | B. 只能1个 | C. 最多3个 | D. 不限制 | B | 二级技能 | 生产封装-操作工
切割刀类型确认时集中度不一致是否可以使用？ | A. 可以使用 | B. 不可使用 | C. 经工艺确认可用 | D. 仅限AU品 | B | 二级技能 | 生产封装-操作工
WS产品切割完成后需要在多少分钟内放入清洗机？ | A. 5min | B. 10min | C. 15min | D. 20min | B | 二级技能 | 生产封装-操作工
塑封体切割膜（UV膜）解胶后，UV膜产线需保留至少多久？ | A. 一周 | B. 半个月 | C. 一个月 | D. 三个月 | B | 二级技能 | 生产封装-操作工
切割过程中BBD报警表示什么？ | A. 切割刀破损或异物 | B. 真空异常 | C. 水温过高 | D. 程序错误 | A | 二级技能 | 生产封装-操作工
晶片贴膜平台需保证无破损无异物才能作业，由谁确认？ | A. 作业员 | B. 技术员/工艺 | C. 品管 | D. 领班 | B | 二级技能 | 生产封装-操作工
切割程序旧版本应如何处理？ | A. 删除 | B. 单独存储 | C. 覆盖 | D. 任意存放 | B | 二级技能 | 生产封装-操作工
晶片切割站单批卡控良率标准为？ | A. 99.0% | B. 99.6% | C. 98.5% | D. 99.9% | B | 二级技能 | 生产封装-操作工
以下哪个是共晶产品晶粒方向要求？ | A.平边朝上 | B.焊线图第一颗晶粒方向即为铁圈缺口方向 | C.缺口朝左 | D.任意方向 | B | 二级技能 | 生产封装-操作工
晶片切割膜领用后物料员确认无排产计划时需通知WS员工拆下膜存放氮气柜，领用时间每多少小时确认一次？ | A. 24h | B. 48h | C. 72h | D. 12h | B | 二级技能 | 生产封装-操作工
塑封体切割DFN1006-2L切割刀型号为？ | A. M1A8-SD600-C80-S15 58×0.2×40 | B. HQ0B-SDC280 58*0.31*40 | C. ZH05-SD4000-N1-50 | D. SP-45-O-50-BB | A | 二级技能 | 生产封装-操作工
对于贴膜后晶片偏位区域，判定标准为？ | A. 拒收偏位晶片 | B. 轻微偏位可接受 | C. 偏位<5°允收 | D. 偏位≤10° | A | 二级技能 | 生产封装-操作工
晶粒缺角正面X方向不延伸至有效区，Z方向≤多少晶粒厚度？ | A. 1/3 | B. 1/2 | C. 2/3 | D. 整个厚度 | B | 二级技能 | 生产封装-操作工

## 多选题
试题描述(文本) | A选项(文本) | B选项(文本) | C选项(文本) | D选项(文本) | 正确答案 | 级别
塑封体贴膜作业时，必须执行的动作？ | A. 铁环缺口对准定位销（三角缺口在上） | B. 产品背面朝上放置 | C. 手动拉出UV膜均匀贴合 | D. 贴膜后无需检查气泡 | ABC | 二级技能
晶片切割刀更换后必须执行的动作？ | A. 磨刀 | B. 填写换刀磨刀记录表 | C. 确认刀痕宽度 | D. 测高 | ABCD | 二级技能
晶片切割站涉及铁圈管理的正确做法？ | A. 每月酒精清洁 | B. 专用治具测试变形量 | C. 变形>1.5mm报废 | D. 记录F-PE09C9 | ABCD | 二级技能
塑封体切割站异常管制中触发OCAP的不良项目包括？ | A. 切割偏位>0.3%/批 | B. 剥料异常30PCS/铁圈 | C. 刀痕宽度异常1次 | D. 组件尺寸超规格 | ABCD | 二级技能
晶片切割程序管理使用规范正确的是？ | A. 程序名和二维码呈现 | B. 技术员扫描条形码调取 | C. 核对程序名不核对版本号 | D. 每次调取都需工程师授权 | ABC | 二级技能
关于晶片切割膜领用及储存说法正确的有？ | A. 超30天未用完报废 | B. 拆封后MES 28天预警 | C. 每48h确认有无排产 | D. 必须氮气柜储存 | ABCD | 二级技能
哪些情况下需要送IPQC检验？ | A. 设备维修后 | B. 更换型号首件 | C. 换刀后首件 | D. 每间隔2h | ABC | 二级技能
下列对于AU品特殊要求正确的是？ | A. 禁止二次上机切割刀 | B. 每片自检 | C. 不可重工 | D. 切割速度减半 | ABC | 二级技能
切割刀寿命确认规则包括哪些要素？ | A. 刀刃露出量 | B. 切割米数 | C. 主轴电流 | D. 流程卡特殊要求 | ABD | 二级技能
晶片切割站异常管制标准中低良开立标准>0.4%/批的不良项目有？ | A. 晶片划伤 | B. 晶片破片 | C. 背面崩边 | D. 刀痕宽度异常 | ABC | 二级技能
操作工在晶片切割上料前需确认背面注意事项，具体包括？ | A. 晶片切割膜背面无异物 | B. 晶片与膜结合面无异物 | C. 如有异物需返工处 | 理 D. 铁圈缺口方向任意 | ABC | 二级技能
关于AU品（特殊品）在切割和贴膜时的特别要求，正确的是？ | A. AU品每片需抽检确认产品质量 | B. AU品禁止使用二次上机切割刀 | C. AU品不可重工，异常需扣留通知工程师 | D. AU品切割频率与普通品相同 | ABC | 二级技能
晶片切割时自检发现晶粒缺角，依据判定标准，操作工正确的做法？ | A. 判断缺角是否延伸至有效区，Z方向是否≤1/2晶粒厚度 | B. 短边≤0.5mm时缺角X/Y≤50um可接受 | C. 只要缺角就必须报 | 废 D. 需用无卤标记笔点除异常晶粒 | ABD | 二级技能
塑封体切割更换封装类型时，操作工需配合技术员完成哪些？ | A. 技术员删除上一型号切割程式并从公共盘调取对应程序 | B. 操作工确认程序与工单一致 | C. 填写F-PE0923《PS参数记录表》 | D. 操作工自行修改参数 | ABC | 二级技能
晶片切割程序版本管控及储存规范，正确的有？ | A. 切割程序以A/B/C序列管理版本 | B. 量产产品只能有一个最高版本 | C. 切割程序可存储在本地不联网 | D. 程序上传前需工艺和设备工程师签字 | ABD | 二级技能
晶片切割中针对AU品（特殊品）的特殊要求包括？ | A. AU品每片需要抽检确认产品质量 | B. AU品禁止使用二次上机切割刀 | C. AU品贴膜不可重工 | D. AU品切割刀可以使用任意旧刀 | ABC | 二级技能
关于刀痕宽度异常处理，操作工和技术员职责包含？ | A. 刀痕检测报警作业员可以解决 | B. 报警后需确认基准线与切割位置是否偏移 | C. 确认蛇形、斜切、崩边等问题 | D. 直接按开始键继续切割 | ABC | 二级技能
晶片贴膜后出现背面气泡的处理方式？ | A. 轻微小气泡可接受 | B. 不允许有气泡，需重工 | C. 一般品重工不超过2次 | D. AU品可重工一次 | BC | 二级技能
塑封体切割站中，关于切割程序命名及管理的正确说法？ | A. 切割程序根据封装类型和脚架类型区分 | B. 例如DFN1006-2L对应程序DFN1006-2L | C. 程序版本升级需要工艺和设备确认 | D. 程序上传不需要登记 | ABC | 二级技能
关于塑封体切割的毛边规格（Chipping）标准，正确的是？ | A. 毛边宽度X小于200um | B. 深度Y小于90um | C. 不能露出底材 | D. 毛边无任何限制 | ABC | 二级技能
关于切割刀使用记录及寿命追踪，技术员需填写？ | A. 在标签上填写设备号、领用时间 | B. 使用寿命（刀刃露出量和米数） | C. 更换原因（改机/到限/崩刀等） | D. 无需填写任何信息 | ABC | 二级技能
晶片切割机暖机及停开机规范，正确的是？ | A. 设备停机2小时以上需打开主轴和切割水暖机40分钟以上 | B. 停机6小时需通知技术员磨刀并校正基准线 | C. 暖机后第一片需打开预切割功能 | D. 停机后可直接切割 | ABC | 二级技能
关于晶片切割膜使用期限MES防错，包含？ | A. MES系统做晶片切割膜型号防错管控 | B. 28天预警 | C. 超过30天未使用完禁止使用 | D. 有效期无限 | ABC | 二级技能
晶片切割中，针对刀痕宽度超差排查措施包括？ | A. 确认磨刀后刀痕宽度在刀盒提供宽度±4um内 | B. 更换新刀必须磨刀 | C. 磨刀后须进行测高 | D. 不进行任何确认 | ABC | 二级技能
针对破片（裂片）产品的处理流程，作业员应当？ | A. 在裂片处使用Mark笔标记 | B. 通知技术员确认能否正常切割 | C. 如不能正常切割需要分块贴膜 | D. 直接报废处理不用记录 | ABC | 二级技能
在塑封体切割中，关于超声波清洗及酒精使用要求，正确的？ | A. 酒精使用2天必须通知技术员更换 | B. 更换后填写F-PE0959酒精更换记录表 | C. 酒精可无限使用 | D. 清洗时间5-15分钟 | ABD | 二级技能
关于IPQC对塑封体切割的检验频次，正确的有？ | A. 每天首件每窗口抽取5PCS测量基本尺寸 | B. 每个月所有封装进行一次全尺寸测量，抽检10PCS | C. 每4小时抽检一次外观 | D. 只测量刀痕，不测尺寸 | ABC | 二级技能
晶片切割膜重工记录及管控，必须填写的表单是？ | A. F-PE09B2《晶片贴膜重工记录表》 | B. 每次重工完成后填写 | C. 重工后需9个区域抽检 | D. 重工无次数限制 | ABC | 二级技能
前段外观判定指导书中，晶粒缺角/背面崩边的标准涉及？ | A. 短边≤0.5mm，背面崩边Y≤50um | B. Z方向崩边≤1/2晶粒厚度 | C. 缺角不延伸至有效区 | D. 任何缺角都允收 | ABC | 二级技能
晶片切割参数新建时，工艺工程师需遵循？ | A. 以Golden recipe作为参照 | B. 便于参数管理 | C. 随意设定参数 | D. 不需版本管理 | AB | 二级技能

## 简答题
试题描述(文本) | 参考答案 | 级别 | 题目属性
简述切割后清洗及放置要求。 | 切割完成后10min内放入清洗机，确认工作台无异物；清洗后晶片切割膜画√标记；若不立即清洗需在切割机中冲水；清洗后放入专用料盒，同一批料一盒，档杆关闭。 | 二级技能 | 生产封装-操作工
切割刀更换后如何确认刀痕宽度合格？ | 使用光板/磨刀板磨刀，测量刀痕宽度应在刀盒提供宽度±4μm范围内，若不合格需排查维修。 | 二级技能 | 生产封装-操作工
针对塑封体切割设备维修后（小于12h开机）需要做哪些检验？ | 维修的产品和开机首片进行全检，并通知IPQC复检。 | 二级技能 | 生产封装-操作工
简述晶片切割中途维修设备后技术员必须确认的3行切割质量及检查项目。 | 确认3行切割质量，左右确认有无偏移问题；如有换刀则需光板磨50刀。 | 二级技能 | 生产封装-操作工
AU品贴膜重工有何特殊要求？ | AU品不可重工，如有异常需扣留产品，通知工程师确认处理。 | 二级技能 | 生产封装-操作工
晶片切割膜领用后物料员根据什么时间确认排产计划？ | 每48h确认有无排产计划，如没有通知WS员工拆下放置氮气柜储存。 | 二级技能 | 生产封装-操作工
换刀磨刀完成后需填写哪些表单？ | F-PE09B3《换刀磨刀记录表单》，同时更新切割刀标签信息。 | 二级技能 | 生产封装-操作工
晶片切割程序命名规则三要素分别是什么？ | a.贴膜方向（U/L/D/R）；b.切割数量（SINGLE/Double）；c.晶片料号。 | 二级技能 | 生产封装-操作工
简述设备报警处理中作业员能解决的报警类型及后续动作。 | 作业员只能解决刀痕检测报警，解除后需确认基准线及切割位置是否偏移、左右移屏确认蛇形、斜切、崩边等问题，异常立即停机通知技术员。 | 二级技能 | 生产封装-操作工
简述晶片贴膜前用无尘布清洁贴膜平台的作用。 | 保证台面上无异物，避免异物导致气泡、膜破损或晶片划伤。 | 二级技能 | 生产封装-操作工

## 实操题
试题描述(文本) | 参考答案 | 级别 | 题目属性
自检发现晶粒划伤应如何点除墨点？ | 使用油性标记笔点除异常晶粒，墨点占单颗50%以上，不触碰附近晶粒和切割道；短边<0.3mm晶粒四颗中间点墨点。 | 二级技能 | 生产封装-操作工
模拟晶片切割程序调取与核对（含条形码扫描）。 | 技术员扫描流程卡上程式名条形码，机台自动调取对应程序，操作员核对程序名与流程卡一致，不核对版本号。 | 二级技能 | 生产封装-操作工
处理切割设备主轴异常导致崩边变大的情景。 | 停机，通知设备工程师检查主轴偏摆，使用假片测试，更换主轴或调整参数，验证切割质量合格后恢复生产。 | 二级技能 | 生产封装-操作工
晶片切割膜拆封后需做MES防错，请说明防错机制。 | MES系统内做晶片切割膜型号防错管控，扫描膜条码与流程卡匹配，不匹配则无法上料。 | 二级技能 | 生产封装-操作工
如果切割程序丢失，如何从服务器恢复并确认正确性？ | 技术员从服务器公共盘重新下载对应程序至MFG文件夹，工艺工程师核对程序名和参数锁定，确认无误签字后使用。 | 二级技能 | 生产封装-操作工
简述晶片来料检验（肉眼全检）内容 | 核对流程卡产品型号、批号、枚数；目视检查表面和背面有无擦伤、沾污、裂片、氧化；异常扣留反馈主管。 | 二级技能 | 生产封装-操作工
晶片切割设备因刀痕检测频繁报警，操作员排查步骤。 | 先清洁镜头，确认基准线偏移否，左右移屏查看蛇形/崩边，若无法解决则通知技术员检查主轴/刀痕检测传感器。 | 二级技能 | 生产封装-操作工
生产过程中发现晶片切割膜切穿，如何处理并触发OCAP？ | 立即停机，该片产品报废，通知技术员检查切割高度和刀痕，填写OCAP-PS-005/WS-005，追溯前后批次。 | 二级技能 | 生产封装-操作工
演示晶片切割膜领用后物料员如何执行48h确认机制。 | 每48h查看生产排程，若无排产计划则通知WS员工将膜拆下放置氮气柜，并记录拆装时间。 | 二级技能 | 生产封装-操作工
晶片切割完成后晶粒背面刀痕浅需用显微镜确认，请详细操作。 | 使用光学显微镜对整片晶片背面进行扫描确认，无刀痕或断续需通知技术员维修设备，重新切割或判定。 | 二级技能 | 生产封装-操作工

## 案例分析
试题描述(文本) | 参考答案 | 级别 | 题目属性
某技术员更换新刀后忘记磨刀，直接切割生产，导致连续10片晶粒崩边严重超标。请分析风险并给出纠正措施。 | 风险：刀具刃口锋利度不足，切割质量失控，可能造成大批报废。措施：立即停机，重新磨刀并测高，确认刀痕宽度；对已切割产品全检并按不良品处理，换刀磨刀记录补填，对技术员重新培训。 | 二级技能 | 生产封装-操作工
MES系统中切割程序名正确但版本号不一致，操作工是否可以放行生产？依据是什么？ | 可以放行。依据作业指导书规定：核对程序名即可，不核对版本号，版本由工艺升级管理。 | 二级技能 | 生产封装-操作工
塑封体切割过程中连续出现3个铁圈剥料异常（每个铁圈约35PCS未剥干净），请分析OCAP触发等级及处理步骤。 | 触发OCAP-PS-0011（单铁圈30PCS或连续三个铁圈剥料异常）。立即停机，通知工艺/设备排查超声波参数或膜残留，对异常批全检，填写OCAP报告，追溯前批次。 | 二级技能 | 生产封装-操作工
AU批次晶片切割前发现切割刀型号正确但集中度与流程卡不符（要求70实际50），如何处理？ | 不可使用。依据规则集中度不一致不可使用，通知工艺工程师更换符合要求的切割刀，填写异常报告。 | 二级技能 | 生产封装-操作工
某批晶片切割膜领用时发现剩余有效期仅2天，而生产排程需要5天，物料员应如何处理？ | 物料员需领用新膜，不能使用即将过期的膜，避免作业中断；旧膜做报废处理，并在MES中预警。 | 二级技能 | 生产封装-操作工
晶片切割站铁圈检查发现变形1.7mm，但产线只有该铁圈可用，能否继续使用？说明理由。 | 不能使用，晶片切割铁圈变形规范≤1.5mm，超差会引发贴膜偏移和切割定位异常，必须报废处理。 | 二级技能 | 生产封装-操作工
操作工在切割前发现真空吸笔污染且吸取假片掉落，但继续使用，导致晶片掉落破损，请分析错误及改进。 | 违反作业指导书“每次作业前需检查吸笔”的要求。正确做法：立即维修或更换吸笔，停止作业，并培训员工落实点检。 | 二级技能 | 生产封装-操作工
切割设备换型号时，技术员未删除上一型号切割程序，造成程序混淆切错产品，请提出预防措施。 | 严格执行改机流程，删除旧程序后再调取新程序，双人复核程序名，增加防错扫描。 | 二级技能 | 生产封装-操作工
晶片切割膜领用记录表未填写领用时间，导致膜超期未拆下氮气柜，产生品质隐患。如何规范？ | 加强物料员培训，每48h确认必须基于记录时间，未填写的追究责任，补充填写并增加监督机制。 | 二级技能 | 生产封装-操作工
刀痕宽度连续测量超出标准，但技术员仅简单磨刀未排查主轴，后续又出现同样问题，应如何系统解决？ | 需全面检查主轴偏摆、刀架夹持力、冷却水流量，并重新校正基准线，使用光板测试，必要时更换主轴组件。 | 二级技能 | 生产封装-操作工