## 判断题
试题描述（文本） | 正确答案 | 级别 | 题型 | 备注
操作员在自检合格后需在脚架右下角使用记号笔标记“O”。 | 正确 | 一级技能 | 判断题
银胶焊产品自检频率为每2小时一次。 | 错误 | 一级技能 | 判断题
更换线材后首条必须由操作员进行自检确认。 | 正确 | 一级技能 | 判断题
劈刀寿命达到极限后可以继续使用直到完成当前批次。 | 错误 | 一级技能 | 判断题
焊线后产品在烘烤降温阶段出现异常，经外观检查无异常可重新烘烤。 | 正确 | 一级技能 | 判断题
料盒盖使用规范：完成焊线的料盒在箭头端使用金色料盒盖。 | 正确 | 一级技能 | 判断题
操作员拿取料盒时必须一次拿取多个以提升效率。 | 错误 | 一级技能 | 判断题
DFN1006封装银胶产品在WB焊接完成后需要进行烘烤。 | 正确 | 一级技能 | 判断题
WB焊线允许重工一次，但必须经过工程确认。 | 错误 | 一级技能 | 判断题
更换劈刀后，技术员需使用Dummy进行调试并做品质数据量测，合格后方可量产。 | 正确 | 一级技能 | 判断题
等离子清洗腔体及极板每周需用酒精擦拭并空转运行一次。 | 正确 | 一级技能 | 判断题
操作员上料时只需核对流程卡上的产品型号，不需核对料盒数量。 | 错误 | 一级技能 | 判断题
铜线脚架作业必须使用密封轨道加装N2H2吹气装置。 | 正确 | 一级技能 | 判断题
自检发现线间距不足时，可直接流入下一工序。 | 错误 | 一级技能 | 判断题
WB设备状态牌红色代表维修状态。 | 正确 | 一级技能 | 判断题
烘烤时料盒可以叠放以节省空间。 | 错误 | 一级技能 | 判断题
操作员更换线材前必须核对BD图和流程卡线材型号。 | 正确 | 一级技能 | 判断题
机台断线重新穿线后，需确认打线第一颗外观。 | 正确 | 一级技能 | 判断题
银胶焊产品在WB焊接前不需要等离子清洗。 | 错误 | 一级技能 | 判断题
操作员可以用镊子直接触碰显微镜照明灯脚。 | 错误 | 一级技能 | 判断题
WB推拉力测试中，单颗晶粒焊线≤5根需测量所有焊线。 | 正确 | 一级技能 | 判断题
开封的线材必须在MES系统内打印“线材管控标签”并粘贴。 | 正确 | 一级技能 | 判断题
WB焊线可以进行重工操作。 | 错误 | 一级技能 | 判断题
操作员自检合格后在脚架右下角标记“O”。 | 正确 | 一级技能 | 判断题
更换劈刀后，阻抗值只要在范围内即可，不需要试打线自检。 | 错误 | 一级技能 | 判断题
金钯铜线和铜线开封后寿命均为168H。 | 正确 | 一级技能 | 判断题
操作员在处理机台报警时可以用手直接触碰焊线区域。 | 错误 | 一级技能 | 判断题
银胶焊产品SOT23一个批次最多分两台机作业。 | 正确 | 一级技能 | 判断题
WB后产品必须经过烘烤才能流入下一工序（针对所有产品）。 | 错误 | 一级技能 | 判断题
操作员更换线材后无需记录，直接生产即可。 | 错误 | 一级技能 | 判断题
小推车上放置料盒时，料盒箭头方向必须一致。 | 正确 | 一级技能 | 判断题
铜线作业时，纯铜脚架机台需使用密封轨道加装氮氢吹气装置。 | 正确 | 一级技能 | 判断题
劈刀从机台换下后，如果未到寿命可以换到其他机台继续使用。 | 错误 | 一级技能 | 判断题
操作员在自检时可以使用记号笔在料条上做标记区分好坏。 | 正确 | 一级技能 | 判断题
Plasma清洗时，料盒可以随意摆放，不影响清洗效果。 | 错误 | 一级技能 | 判断题

## 单选题
试题描述(文本) | A选项(文本) | B选项(文本) | C选项(文本) | D选项(文本) | 正确答案 | 级别
SOT23-3L产品WB自检频率是多久一次？ | A.每1小时 | B. 每2小时 | C. 每4小时 | D. 每8小时 | C | 一级技能
铜线开封后最长可使用多少小时？ | A.24H | B.72H | C. 168H | D. 336H | C | 一级技能
Plasma清洗后产品必须在几小时内上WB机台？ | A.2H | B. 4H | C. 8H | D. 12H | B | 一级技能
自检合格后操作员在脚架右下角标记什么符号？ | A.T | B. O | C.√ | D. × | B | 一级技能
WB设备状态牌黄色代表什么状态 | A.维修 | B.保养 | C. 停机 | D. 待料 | D | 一级技能
银胶焊劈刀AC-H15-CD25-T71-OR15使用寿命为多少？ | A.1000K | B.1200K. | C.800K | D.1100K | B | 一级技能
SOT23封装产品线弧高度规范为？ | A.＜280um | B. ＜350um | C. ＜450um | D. ＜550um | C | 一级技能
更换下来的劈刀未达寿命应如何处理？ | A.保存下次再用 | B. 给其他机台使用 | C. 禁止二次上机 | D. 退回仓库 | C | 一级技能
WB后烘烤主要针对哪类封装产品？ | A.SOT23共晶 | B. DFN1006银胶 | C. SOT363 | D. 所有产品 | B | 一级技能
自检桌上等离子风扇为常开状态？ | A.是 | B.否 | C.自检时候打开 | D.开不开都可以 | B | 一级技能
NSOP报警后操作员应如何处理该晶粒？ | A.跳过该晶粒继续 | B. 剔除该晶粒所有线材并跳过 | C. 只剔除不良焊线 | D. 通知工程师维修 | B | 一级技能
料盒内完成焊线后箭头端应使用什么颜色料盒盖？ | A.白色 | B. 金色 | C. 蓝色 | D.红色 | B | 一级技能
下列哪种线材开封后寿命为6个月？ | A.铜线 | B. 金钯铜线 | C. 金线 | D. 银线 | C | 一级技能
WB换型号时，技术员调取程式依据是什么？ | A.BD图编号+版本号 | B. 流程卡程式名条形码 | C. 机器默认程序 | D. 上次生产记录 | B | 一级技能
劈刀寿命报警后应由谁更换？ | A.操作员 | B. 技术员 | C. 领班 | D. 品质 | B | 一级技能
WB自检时，操作员需检查脚架“田”字形区域，是指？ | A.前中后三列&上中下三行 | B. 四角位置 | C. 中间两列 | D. 任意位置 | A | 一级技能
共晶焊产品自检频率？ | A.每1H | B. 每2H | C. 每4H | D. 每8H | B | 一级技能
下列哪个是操作员禁止的行为？ | A.用镊子取产品 | B. 佩戴静电手环 | C. 触碰高温加热装置 | D. 使用离子风扇 | C | 一级技能
线材管控标签由谁打印并粘贴？ | A.技术员 | B. 物料员 | C. 品质 | D. 领班 | B | 一级技能
操作员在换线材前需核对哪些信息？ | A.流程卡和BD图 | B. 仅流程卡 | C. 仅线径 | D. 仅厂商 | A | 一级技能
DFN2510银胶产品铜线作业流程第一步是什么？ | A.WB后烘烤 | B. 等离子清洗 | C. 直接焊接 | D. 烘烤 | B | 一级技能
小推车上周转筐最多允许叠放几层？ | A.1层 | B. 2层 | C. 3层 | D. 不限 | B | 一级技能
WB程序核对时机不包括以下哪项？ | A.开机 | B. 换型号 | C. 新批次前 | D. 每天下班前 | D | 一级技能
烤箱氮气流量范围要求？ | A.>40L/min | B. >60L/min | C. >80L/min | D. >100L/min | C | 一级技能
操作员发现脚架氧化应首先？ | A.继续生产 | B. 报告技术员/领班 | C. 自行清理 | D. 报废产品 | B | 一级技能
以下哪种不良属于操作员自检必须拦截的？ | A.焊线错误 | B. 轻微球氧化 | C. 线弧偏高但未超 | D. 第二焊点偏移一点点 | A | 一级技能
WB设备状态绿色代表什么？ | A.运行 | B. 待料 | C. 维修 | D. 停机 | A | 一级技能
小推车、自检桌、QC gate桌上，周转筐不得超过几层? | A.1层 | B. 2层 | C. 3层 | D. 4层 | B | 一级技能
铜线产品焊球偏移标准？ | A.不允许超过焊盘 | B. 允许超出焊盘1/4 | C. 允许超出1/3 | D. 无限制 | A | 一级技能
下列哪种产品WB后不需要烘烤？ | A.DFN1006 银胶 | B. SOT23 银胶铜线 | C. DFN2510 银胶 | D. SOT23 共晶产品 | D | 一级技能
WB程序上传服务器前需要谁确认签字？ | A.操作员 | B. 工艺工程师+设备工程师 | C. 品质 | D. 领班 | B | 一级技能
反打工艺焊线与晶粒最小间距对于线径≤1.0mil为？ | A.20%线径 | B. 30%线径 | C. 40%线径 | D. 50%线径 | C | 一级技能

## 多选题
试题描述(文本) | A选项(文本) | B选项(文本) | C选项(文本) | D选项(文本) | 正确答案 | 级别
操作员进行WB自检时需要检查哪些项目？ | A.焊线错误 | B. 焊球/鱼尾脱落 | C. 脚架变形 | D. 晶粒方向 | ABCD | 一级技能
以下哪些情况需重新进行等离子清洗？ | A.Plasma后超出4h未上WB | B.WB焊接未在10h内完成 | C.水滴角测试＞45° | D.更换劈刀后 | ABC | 一级技能
SOT23银胶产品铜线作业流程包括？ | A.WB等离子清洗 | B.WB焊接 | C.烘烤 | D.二次Plasma | AB | 一级技能
操作员在拿取料盒时应注意？ | A.一次只拿一个 | B. 一只手提取另一只手托底 | C. 可以叠放运输 | D. 箭头方向一致 | ABD | 一级技能
以下哪些属于开封线材管控标签上必须包含的信息？ | A.物料编码 | B. 开封时间 | C. 过期时间 | D. 设备编号 | ABC | 一级技能
WB生产过程中，哪些情况下需要重新自检？ | A.更换劈刀后 | B. 更换线材后 | C. 死机重启后 | D. 每班开班 | ABCD | 一级技能
更换线材时，操作员必须核对？ | A.线材管控标签信息 | B.物料编码/批号 | C.开封时间/过期时间 | D.设备号 | ABCD | 一级技能
以下哪些是操作员在换型号前必须做的？ | A.清除上一产品 | B. 核对BD图和流程卡 | C. 领取新劈刀/线材 | D. 通知技术员 | ABCD | 一级技能
WB烘烤管控中，烤箱装载要求？ | A.单层最大8个料盒 | B.料盒摆放间距＞3CM | C.周转筐可叠放 | D.无需记录温度 | AB | 一级技能
下列属于WB外观检验项目的有？ | A.晶粒方向 | B.焊线错误 | C.线扭曲 | D.球氧化 | ABCD | 一级技能
操作员在拿取料盒时应注意？ | A.一次只拿一个 | B. 一只手提取另一只手托底 | C. 可以叠放运输 | D. 箭头方向一致 | ABD | 一级技能
下列哪些属于操作员必须穿戴的静电防护用品？ | A.防静电衣 | B.防静电帽 | C.防静电鞋 | D.护目镜 | ABC | 一级技能
WB换线材后操作员必须？ | A.核对线材管控标签 | B.记录更换原因及时间 | C.首条自检 | D.立即做IMC测试 | ABC | 一级技能
关于劈刀寿命管控，正确的有？ | A.MES系统做劈刀型号防错 | B.设备寿命预警及停机报警 | C.未到寿命劈刀可二次上机 | D.寿命极限后立即更换 | ABD | 一级技能
操作员填写记录要求正确的有？ | A.清晰规范 | B.可使用铅笔 | C.禁止涂改液 | D.提前记录 | AC | 一级技能
WB异常项目中零收一退的包括？ | A.焊线错误 | B.焊球偏移 | C.焊球大小超规范 | D.线弧颈部断裂 | ABCD | 一级技能
下列哪些产品在WB前需要等离子清洗？ | A.SOT23银胶 | B. DFN1006银胶 | C. DFN2510银胶 | D. SOT23共晶 | ABC | 一级技能
首检时机包括哪些情况？ | A.开机 | B.换型号 | C.保养后 | D.每周一次 | ABC | 一级技能
DFN2510新增的SOP内容有哪些？ | A.Plasma程式WB-DFN2510 | B.DFN2510线弧规范 | C.劈刀寿命管控 | D.银胶产品金线/铜线作业流程 | ABCD | 一级技能
操作员发现异常时需要做哪些标识？ | A.脚架右下角做× | B. 流程卡备注 | C. 报告领班 | D. 自行维修 | ABC | 一级技能
以下哪些情况会导致焊线氧化？ | A.保护气体异常 | B. 氮氢比例失调 | C. 劈刀磨损 | D. 烘烤时间过长 | AB | 一级技能
关于设备状态牌，操作员需了解的规范？ | A.绿色-运行 | B. 红色-维修 | C.黄色-待料 | D. 灰色-停机 | ABCD | 一级技能
操作员进行自检时，高倍显微镜下需要检查的项目包括？ | A.球氧化 | B. 线弧高度 | C. 焊线受损 | D. IMC厚度 | ABC | 一级技能
以下哪些属于操作员开机前需核对的内容？ | A.焊线程式名与流程卡一致 | B.BD图与流程卡一致 | C.线材型号正确 | D. 劈刀是否正确 | ABCD | 一级技能
铜线开封后使用管控正确的有？ | A.开封后寿命168H | B. 必须抽真空保存 | C. 超时未用完需报废处理 | D. 可重新使用无限期 | ABC | 一级技能
操作员在穿线过程中禁止的行为？ | A.用手触碰线材焊接部分 | B. 用镊子强制打开线夹 | C. 穿线后确认第一颗外观 | D. 线夹间隙用手或镊子碰撞 | ABD | 一级技能
关于WB程序调取，操作员/技术员正确的做法？ | A.依据流程卡程式名条形码扫描调取 | B. 核对版本号无须一致 | C. 仅调取当前最高版本程式 | D. 可自行修改参数 | AC | 一级技能
操作员处理NSOP报警时正确的步骤？ | A.显微镜确认位置 | B. 剔除该晶粒所有线材 | C. 跳过该晶粒继续生产 | D. 通知PE修改参数 | ABC | 一级技能
关于Plasma清洗注意事项正确的有？ | A.金属物品不得触碰腔体内壁 | B. 料盒箭头统一向右 | C. 清洗后产品4H内必须上WB | D. 每天测量水滴角 | ABCD | 一级技能

## 简答题
试题描述(文本) | 参考答案 | 级别
简述操作员在WB自检时的检查流程及“田”字形检验方法。 | 在脚架前中后各三列和上中下各三行呈田字形检验，使用低倍显微镜，有疑问再用高倍镜；确认无异常后记录生产记录表。 | 一级技能
简述铜线开封后寿命管控及超期处理方式。 | 铜线开封后寿命168小时，超时未用完必须报废处理；如因维修或换型撤下未超时需抽真空放氮气柜保存，尽快使用。 | 一级技能
简述Plasma清洗后产品的时效要求及超时处理方法。 | 清洗后4小时内上WB机台，10H内完成焊接；超时需重新清洗，第三次清洗需通知工程。 | 一级技能
操作员如何正确更换线材？列举关键步骤。 | 根据流程卡和BD图领取线材，核对线材管控标签，在记录表填写更换原因和时间，换线后首条自检。 | 一级技能
简述WB后烘烤的升温、恒温和降温参数。 | 室温→200℃升温45min，恒温200℃保持30min，降温至80℃用时45min。 | 一级技能
简述操作员发现NSOP/NSOL报警时的正确处置步骤。 | 显微镜确认位置，剔除该晶粒上所有线材放入废线盒，跳过该晶粒继续作业。 | 一级技能
简述WB设备状态牌的颜色含义及使用时机。 | 绿色运行，黄色待料，灰色停机，红色维修，蓝色保养。生产时绿色，等待产品时黄色。 | 一级技能
操作员在开机前需要核对哪些信息？ | 核对流程卡程式名与机台程式一致，BD图，线材劈刀型号，并做首件自检。 | 一级技能
简述料盒盖使用规范。 | 未焊线或焊线一半的料盒两端用白色盖；完成焊线的料盒箭头端用金色盖。 | 一级技能
简述换劈刀后操作员与技术员的配合流程。 | 技术员更换调试，操作员协助领用劈刀并记录，技术员用Dummy调试并送品质量测，合格后首条自检。 | 一级技能

## 实操题
试题描述(文本) | 操作要点 | 级别
请模拟完成一次WB换线材操作（从报警到恢复生产） | 1.接报警后核对BD图领取正确线材；2.打印线材管控标签；3.拆卸旧线，清洁线夹；4.穿新线并确认路径；5.首件自检外观并记录。 | 一级技能
操作员如何进行每日开班5S及设备点检？ | 清洁工作台/设备表面，检查气体压力、流量，检查等离子风扇及静电皮，填写点检表。 | 一级技能
完成一次料盒的规范上下料操作 | 核对流程卡和料盒号，轻拿轻放，料盒箭头一致，满盒盖好金色盖，使用小推车运输。 | 一级技能
简述WB后烘烤时如何正确摆放料盒 | 单层最大8个料盒，间距＞3cm，不得叠放，使用周转筐时同样间距要求。 | 一级技能
模拟完成一次铜线更换全流程（步骤描述）：从领取线材到自检确认。 | 1.凭流程卡、BD图领取铜线，核对型号/有效期；2.在MES打印/填写线材管控标签，记录开封时间；3.设备上更换线轴，正确穿线；4.更换后首条进行自检，检查球外观、线弧、第一二焊点；5.记录更换信息在《DB/WB生产记录表》。 | 一级技能
演示操作员如何按照“田”字形进行自检抽样。 | 在脚架前、中、后各三列和上、中、下各三行位置，呈“田”字形选取9个区域进行检查，先用低倍显微镜，可疑点再用高倍确认。 | 一级技能

## 案例分析题
试题描述 | 分析要点 | 级别
操作员自检时发现连续3颗晶粒焊球大小偏小且超出下限，请问可能原因及应急处理？ | 可能原因: EFO参数偏移或劈刀磨损。处理：停机报告技术员，追溯前半小时产品隔离重检。 | 一级技能
机台出现NSOL报警，操作员查看第二焊点有焊接痕迹但脱离，应该如何操作？ | 剔除该颗晶粒所有线，跳过继续作业，记录报警频率，若频繁报警通知技术员调整。 | 一级技能
WB生产过程中氮气流量表显示CH1 Kit降至0.3 L/min（规范0.5-0.8），操作员如何应对？ | 立即暂停作业，报告技术员调整流量阀，待流量恢复正常后验证首件外观。 | 一级技能
换线后首件发现线弧扭曲超过3倍线径，操作员该如何处置？ | 停止作业，通知技术员检查线弧参数及线夹，重新调试，之前已打产品全检隔离。 | 一级技能
操作员发现料盒盖使用错误(未焊线用了金色盖)，可能后果及纠正措施？ | 后工序误认为已完成焊线导致混料。立即纠正，并通知QC Gate注意该批次。 | 一级技能
烘烤过程中停电5分钟，恢复后温度正常，操作员应如何处置？ | 检查产品外观无异常，重新执行烘烤程序（从升温开始），记录异常。 | 一级技能
自检时发现两根相邻焊线间距仅1.5倍线径，SOP要求≥2倍线径，该如何判定及处理？ | 判定为不良，标记报废或维修单，通知技术员调整线弧或打线顺序。 | 一级技能
操作员领用铜线时发现线材管控标签过期2小时，但线材未使用，如何处理？ | 不能上机，退回物料员报废处理，重新领用新批次线材。 | 一级技能
换劈刀后首件发现焊球颈部出现裂纹，操作员应报告哪些信息？ | 报告技术员劈刀型号、阻抗值、参数，配合调整EFO及压力，并拦截已打产品。 | 一级技能
操作员在自检时发现一颗晶粒未焊线（跳过），但流程卡记录正常，怎么处理？ | 查找原因（PR识别异常），手动补充焊接？不可重焊，标识报废，反馈技术员检查PR参数。 | 一级技能