## 单选题
题目 | 选项 | 正确答案 | 难度级别 | 题目属性 | 备注
DB工序中文全称是？ | A.晶粒黏着 B.金线焊接 C.晶圆切割 D.封装测试 | A | 一级 | 工务部-焊片
银胶在冰箱内应如何放置？ | A.垂直 B.横放 C.斜放 D.无要求 | A | 一级 | 工务部-焊片
银胶运输保温箱温度需全程≤？ | A.-40℃ B.-20℃ C.0℃ D.10℃ | A | 一级 | 工务部-焊片
银胶从冰柜取出放回时间需≤？ | A.15min B.30min C.1h D.2h | A | 一级 | 工务部-焊片
DB烘箱报警后需降至多少℃以下才可开门？ | A.80℃ B.100℃ C.120℃ D.150℃ | A | 一级 | 工务部-焊片
道尔绝缘胶厚度标准是？ | A.12~25um B.5~15um C.20~40um D.30~50um | A | 一级 | 工务部-焊片
无尘布头棉签更换频率是？ | A.6h B.12h C.24h D.8h | A | 一级 | 工务部-焊片
SKW设备吸嘴擦拭频次是？ | A.40K B.50K C.60K D.30K | A | 一级 | 工务部-焊片
艾科瑞思吸嘴擦拭频次是？ | A.50K B.40K C.60K D.30K | A | 一级 | 工务部-焊片
操作员首自检标记是？ | A.o B.T C.√ D.× | A | 一级 | 工务部-焊片
技术员首自检标记是？ | A.T B.o C.√ D.× | B | 一级 | 工务部-焊片
QC人员首自检标记是？ | A.√ B.o C.T D.× | C | 一级 | 工务部-焊片
晶粒长边＜0.5mm优先采用？ | A.蘸胶 B.点胶 C.印刷 D.喷涂 | A | 一级 | 工务部-焊片
DFN/SOT脚架运输需要怎么放置？ | A.正面朝上 B.竖放 C.斜放 D.倒置 | A | 一级 | 工务部-焊片
脚架存储应放入？ | A.氮气柜 B.常温柜 C.冰箱 D.干燥柜 | A | 一级 | 工务部-焊片
异常品氮气柜存储不能超过多长时间？ | A.72h B.48h C.24h D.12h | A | 一级 | 工务部-焊片
Void检测每次保留照片数量是多少？ | A.5只 B.3只 C.10只 D.8只 | A | 一级 | 工务部-焊片
正常生产外观检验频率？ | A.1次/小时 B.1次/2小时 C.1次/班 D.1次/天 | A | 一级 | 工务部-焊片
STC800真空压力范围？ | A.-50~-95Kpa B.-80~-90Kpa C.-40~-60Kpa D.-30~-50Kpa | A | 一级 | 工务部-焊片
HX2100真空范围？ | A.-80~-90Kpa B.-50~-95Kpa C.-40~-60Kpa D.-30~-50Kpa | A | 一级 | 工务部-焊片
STC800高压气体范围？ | A.0.35-0.5MPA B.0.15-0.2MPA C.0.5-0.7MPA D.0.2-0.4MPA | A | 一级 | 工务部-焊片
STC800低压气体范围？ | A.0.15-0.2MPA B.0.35-0.5MPA C.0.5-0.7MPA D.0.2-0.4MPA | A | 一级 | 工务部-焊片
设备安全门生产时必须？ | A.打开 B.关闭 C.半开 D.无要求 | A | 一级 | 工务部-焊片
吸嘴安装方向是？ | A.由下至上 B.由上至下 C.横向插入 D.斜向插入 | A | 一级 | 工务部-焊片
顶针安装需确保？ | A.针尖无损伤 B.随意安装 C.可弯曲 D.可松动 | A | 一级 | 工务部-焊片
银胶禁止？ | A.二次回温 B.一次回温 C.冰箱存储 D.保温箱运输 | A | 一级 | 工务部-焊片
取银胶禁止？ | A.手直接接触管壁 B.戴手套拿取 C.用镊子夹取 D.用工具拿取 | A | 一级 | 工务部-焊片
DB程式命名依据？ | A.BD图编号 B.设备编号 C.日期 D.工单编号 | A | 一级 | 工务部-焊片
共晶DB程式含？ | A.联机号 B.日期 C.班次 D.物料号 | A | 一级 | 工务部-焊片
晶粒胶层厚度计算方式？ | A.四角最小值-晶粒厚度 B.四角平均值-晶粒厚度 C.最大值-晶粒厚度 D.直接测量 | A | 一级 | 工务部-焊片
晶粒倾斜判定用？ | A.四角数据极差 B.平均值 C.最大值 D.最小值 | A | 一级 | 工务部-焊片
废晶片切割膜普通产品保存？ | A.6个月 B.3个月 C.1年 D.2年 | A | 一级 | 工务部-焊片
记录修改的方式是什么？ | A.双杠划掉 B.涂改液 C.修正带 D.直接涂黑 | A | 一级 | 工务部-焊片
顶针需位于晶粒？ | A.中心 B.边缘 C.左上角 D.右下角 | A | 一级 | 工务部-焊片
设备急停按钮用于？ | A.紧急停机 B.暂停 C.复位 D.开机 | A | 一级 | 工务部-焊片
氢氮混合气含氢比例？ | A.5% B.10% C.15% D.20% | A | 一级 | 工务部-焊片
转班后气体需排放？ | A.5min B.15min C.30min D.10min | A | 一级 | 工务部-焊片
轨道加热前需要注意什么事项？ | A.松开固定螺丝 B.锁紧固定螺丝 C.无操作 D.断电 | A | 一级 | 工务部-焊片
轨道温度稳定后需？ | A.锁紧固定螺丝 B.松开固定螺丝 C.无操作 D.断电 | A | 一级 | 工务部-焊片
一级异常为？ | A.全线停机 B.局部停机 C.效率下降 D.预警 | A | 一级 | 工务部-焊片
二级异常为？ | A.局部停机 B.全线停机 C.效率下降 D.预警 | A | 一级 | 工务部-焊片
三级异常为？ | A.效率下降 B.全线停机 C.局部停机 D.预警 | A | 一级 | 工务部-焊片
四级异常为？ | A.预警 B.全线停机 C.局部停机 D.效率下降 | A | 一级 | 工务部-焊片

## 多选题
题目 | 选项 | 正确答案 | 难度级别 | 题目属性 | 备注
DB工序主要设备包括？ | A.艾科瑞思HX2100 B.STC800 C.烤箱 D.切割机 | ABC | 一级 | 工务部-焊片 | 设备
银胶有哪些管控关键点？ | A.垂直存储 B.≤-40℃运输 C.15min内归位 D.二次回温 | ABC | 一级 | 工务部-焊片 | 银胶
首自检参与人员有哪些？ | A.操作员 B.技术员 C.QC D.物料员 | ABC | 一级 | 工务部-焊片 | 首自检
辅材包括？ | A.吸嘴 B.顶针 C.点胶头 D.脚架 | ABC | 一级 | 工务部-焊片 | 辅材
设备气体包括？ | A.压缩气 B.氮气 C.氢氮混合气 D.氧气 | ABC | 一级 | 工务部-焊片 | 气体
异常品标记方式？ | A.钨钢笔划线 B.标记位置规范 C.避免覆盖 D.随意标记 | ABC | 一级 | 工务部-焊片 | 异常品
银胶回温要求？ | A.贴回温标签 B.禁止二次回温 C.有效期含回温时间 D.横放回温 | ABC | 一级 | 工务部-焊片 | 银胶
脚架运输要求？ | A.正面朝上 B.禁止竖放 C.禁止斜放 D.倒置 | ABC | 一级 | 工务部-焊片 | 脚架
推晶测试要求？ | A.推刀高度5-30um B.垂直边缘 C.不碰相邻晶粒 D.随意推 | ABC | 一级 | 工务部-焊片 | 推晶
设备开机检查？ | A.气体 B.轨道螺丝 C.安全门 D.无需检查 | ABC | 一级 | 工务部-焊片 | 开机
吸嘴管控要求？ | A.贴标签 B.定置存放 C.禁止二次使用 D.随意放置 | ABC | 一级 | 工务部-焊片 | 吸嘴
顶针管控要求？ | A.针尖无损伤 B.插入泡沫 C.贴标签 D.可重复使用 | ABC | 一级 | 工务部-焊片 | 顶针
点胶头管控？ | A.分类存放 B.导电绝缘分开 C.清洗干净 D.混放 | ABC | 一级 | 工务部-焊片 | 点胶头
Void检测要求？ | A.保留5张照片 B.记录比例 C.保存1年 D.无需记录 | ABC | 一级 | 工务部-焊片 | 检验
外观检验内容？ | A.爬胶高度 B.晶粒位置 C.顶针痕 D.重量 | ABC | 一级 | 工务部-焊片 | 检验
设备异常分级？ | A.一级 B.二级 C.三级 D.五级 | ABC | 一级 | 工务部-焊片 | 异常
记录填写要求？ | A.清晰 B.真实 C.及时 D.提前写 | ABC | 一级 | 工务部-焊片 | 记录
无尘室着装要求？ | A.防静电衣 B.防静电帽 C.防静电鞋 D.便服 | ABC | 一级 | 工务部-焊片 | 着装
操作防护要求？ | A.防静电手套 B.静电环 C.离子风 D.无防护 | ABC | 一级 | 工务部-焊片 | 防护
烘箱操作要求？ | A.报警降温80℃以下开门 B.规范程序 C.定时检查 D.敞门烘烤 | ABC | 一级 | 工务部-焊片 | 烘烤
胶型包括？ | A.银胶 B.绝缘胶 C.胶水 D.胶带 | AB | 一级 | 工务部-焊片 | 胶型
点胶方式包括？ | A.点胶 B.蘸胶 C.印刷 D.喷涂 | AB | 一级 | 工务部-焊片 | 点胶
检验方式包括？ | A.首检 B.自检 C.终检 D.不检 | AB | 一级 | 工务部-焊片 | 检验
脚架类型包括？ | A.DFN B.SOT C.其他 D.无 | AB | 一级 | 工务部-焊片 | 脚架
设备类型包括？ | A.STC800 B.HX2100 C.其他 D.无 | AB | 一级 | 工务部-焊片 | 设备
气体状态检查规范是什么？ | A.无脏污 B.无油污 C.无水渍 D.有杂质 | ABC | 一级 | 工务部-焊片 | 气体
吸嘴安装要求？ | A.贴合 B.锁紧 C.无松动 D.歪斜 | ABC | 一级 | 工务部-焊片 | 实操
顶针安装要求？ | A.垂直 B.无弯曲 C.锁紧 D.松动 | ABC | 一级 | 工务部-焊片 | 实操
点胶偏移校准？ | A.中心点对齐 B.测试验证 C.保存参数 D.不校准 | ABC | 一级 | 工务部-焊片 | 实操
晶圆PR设定？ | A.几何定位 B.区域定位 C.模板设定 D.无设定 | ABC | 一级 | 工务部-焊片 | 实操
异常处置流程？ | A.记录 B.隔离 C.标识 D.放行 | ABC | 一级 | 工务部-焊片 | 异常
一级异常包括？ | A.停电 B.跳电 C.气源中断 D.预警 | ABC | 一级 | 工务部-焊片 | 异常
二级异常包括？ | A.部分功能失效 B.局部停机 C.安全风险 D.正常运行 | ABC | 一级 | 工务部-焊片 | 异常
三级异常包括？ | A.效率下降 B.可生产 C.无安全风险 D.全线停机 | ABC | 一级 | 工务部-焊片 | 异常
四级异常包括？ | A.耗材预警 B.无需停机 C.无影响 D.全线停机 | ABC | 一级 | 工务部-焊片 | 异常
银胶使用原则？ | A.先进先出 B.禁止二次回温 C.核对信息 D.随意使用 | ABC | 一级 | 工务部-焊片 | 银胶
保温箱要求？ | A.预冷 B.温度记录 C.冰袋 D.常温使用 | ABC | 一级 | 工务部-焊片 | 银胶
晶粒背面检查？ | A.无凹坑 B.无裂纹 C.无划痕 D.有损伤 | ABC | 一级 | 工务部-焊片 | 检验
设备停机步骤？ | A.按停止 B.关软件 C.关电源 D.直接断电 | ABC | 一级 | 工务部-焊片 | 操作
轨道维护要求？ | A.热胀冷缩防护 B.螺丝锁紧 C.温度监控 D.随意 | ABC | 一级 | 工务部-焊片 | 维护
混合气使用要求？ | A.停机关闭 B.压力正常 C.无泄漏 D.常开 | ABC | 一级 | 工务部-焊片 | 气体
压缩气要求？ | A.压力达标 B.无杂质 C.干燥 D.潮湿 | ABC | 一级 | 工务部-焊片 | 气体
氮气要求？ | A.压力达标 B.无杂质 C.干燥 D.潮湿 | ABC | 一级 | 工务部-焊片 | 气体
真空要求？ | A.压力达标 B.无泄漏 C.稳定 D.波动大 | ABC | 一级 | 工务部-焊片 | 气体
首检条件？ | A.开机 B.换型 C.修机 D.正常生产 | ABC | 一级 | 工务部-焊片 | 首检
自检条件？ | A.每小时 B.换料 C.异常后 D.不检查 | ABC | 一级 | 工务部-焊片 | 自检
品质检验内容？ | A.X-RAY银胶覆盖 B.外观 C.尺寸 D.重量 | ABC | 一级 | 工务部-焊片 | 品质
废弃物处理？ | A.记录信息 B.分类存放 C.按期处理 D.随意丢弃 | ABC | 一级 | 工务部-焊片 | 废弃物

## 判断题
题目 | 正确答案 | 难度级别 | 题目属性 | 备注
银胶可以横放存储。 | 错 | 一级 | 工务部-焊片 | 银胶
银胶可以二次回温使用。 | 错 | 一级 | 工务部-焊片 | 银胶
烘箱报警可立即开门。 | 错 | 一级 | 工务部-焊片 | 烘烤
导电与绝缘点胶头可混用。 | 错 | 一级 | 工务部-焊片 | 点胶头
脚架可竖放运输。 | 错 | 一级 | 工务部-焊片 | 脚架
异常品可直接放行。 | 错 | 一级 | 工务部-焊片 | 异常品
记录可用涂改液修改。 | 错 | 一级 | 工务部-焊片 | 记录
吸嘴可重复二次使用。 | 错 | 一级 | 工务部-焊片 | 吸嘴
顶针可随意安装。 | 错 | 一级 | 工务部-焊片 | 顶针
设备安全门可关闭生产。 | 错 | 一级 | 工务部-焊片 | 安全
银胶运输可不控温。 | 错 | 一级 | 工务部-焊片 | 银胶
取晶高度无需校准。 | 错 | 一级 | 工务部-焊片 | 实操
点胶偏移无需校准。 | 错 | 一级 | 工务部-焊片 | 实操
轨道加热后无需锁紧螺丝。 | 错 | 一级 | 工务部-焊片 | 设备
停机无需关闭混合气。 | 错 | 一级 | 工务部-焊片 | 设备
一级异常可继续生产。 | 错 | 一级 | 工务部-焊片 | 异常
二级异常可继续生产。 | 错 | 一级 | 工务部-焊片 | 异常
顶针可偏离晶粒中心。 | 错 | 一级 | 工务部-焊片 | 顶针
推晶可触碰相邻晶粒。 | 错 | 一级 | 工务部-焊片 | 推晶
银胶可用手直接接触。 | 错 | 一级 | 工务部-焊片 | 银胶
DB工序可无作业指导书。 | 错 | 一级 | 工务部-焊片 | 规范
无尘室可穿便服。 | 错 | 一级 | 工务部-焊片 | 着装
操作可不戴静电环。 | 错 | 一级 | 工务部-焊片 | 防护
离子风可不开。 | 错 | 一级 | 工务部-焊片 | 防护
废膜可随意丢弃。 | 错 | 一级 | 工务部-焊片 | 废弃物
Void照片无需保存。 | 错 | 一级 | 工务部-焊片 | 检验
外观可1天检查1次。 | 错 | 一级 | 工务部-焊片 | 检验
程式可随意命名。 | 错 | 一级 | 工务部-焊片 | 程式
胶厚无需测量。 | 错 | 一级 | 工务部-焊片 | 胶厚
晶粒倾斜无需管控。 | 错 | 一级 | 工务部-焊片 | 胶厚
爬胶高度无需管控。 | 错 | 一级 | 工务部-焊片 | 外观
晶粒位置可偏移。 | 错 | 一级 | 工务部-焊片 | 外观
顶针痕可随意。 | 错 | 一级 | 工务部-焊片 | 顶针
晶片切割膜可缺失。 | 错 | 一级 | 工务部-焊片 | 晶圆
设备急停可随意按。 | 错 | 一级 | 工务部-焊片 | 安全
气体可带杂质使用。 | 错 | 一级 | 工务部-焊片 | 气体
转班无需检查设备。 | 错 | 一级 | 工务部-焊片 | 设备
换型无需做首检。 | 错 | 一级 | 工务部-焊片 | 首检
修机无需做品质确认。 | 错 | 一级 | 工务部-焊片 | 品质
记录可提前填写。 | 错 | 一级 | 工务部-焊片 | 记录
记录可弄虚作假。 | 错 | 一级 | 工务部-焊片 | 记录
脚架无需氮气保存。 | 错 | 一级 | 工务部-焊片 | 脚架
异常标记可随意位置。 | 错 | 一级 | 工务部-焊片 | 异常
蘸胶针可随意扩选。 | 错 | 一级 | 工务部-焊片 | 蘸胶针
点胶头可随意扩选。 | 错 | 一级 | 工务部-焊片 | 点胶头
DFN产品首检无需特殊要求。 | 错 | 一级 | 工务部-焊片 | 首检
共晶首检无需特殊要求。 | 错 | 一级 | 工务部-焊片 | 首检
无尘棉签可长期使用。 | 错 | 一级 | 工务部-焊片 | 辅材
吸嘴擦拭无需频次管控。 | 错 | 一级 | 工务部-焊片 | 维护
设备参数可随意修改。 | 错 | 一级 | 工务部-焊片 | 参数

## 简答题
题目 | 选项 | 正确答案 | 难度级别 | 题目属性 | 备注
银胶存储要求是什么？ |  | 垂直放置，≤-40℃冰箱，分类定置。 | 一级 | 工务部-焊片 | 银胶
银胶运输要求是什么？ |  | 保温箱+冰袋，全程≤-40℃，预冷，15min内归位。 | 一级 | 工务部-焊片 | 银胶
首自检标记分别是什么？ |  | 操作员o，技术员T，QC√。 | 一级 | 工务部-焊片 | 首自检
异常品如何标记？ |  | 钨钢笔在脚架右下角划线，避开Molding区域。 | 一级 | 工务部-焊片 | 异常品
烘箱报警如何处理？ |  | 降温至80℃以下方可打开烘箱门。 | 一级 | 工务部-焊片 | 烘烤
导电与绝缘点胶头要求？ |  | 严禁混用，分类清洗存放。 | 一级 | 工务部-焊片 | 点胶头
脚架运输存储要求？ |  | 正面朝上，氮气柜保存，禁止竖放斜放。 | 一级 | 工务部-焊片 | 脚架
推晶测试基本要求？ |  | 推刀高度5-30um，垂直边缘，不碰相邻晶粒。 | 一级 | 工务部-焊片 | 推晶
吸嘴管控要求？ |  | 贴标签，定置存放，禁止二次使用。 | 一级 | 工务部-焊片 | 吸嘴
顶针管控要求？ |  | 针尖无损伤，插入泡沫，贴标签，禁止二次使用。 | 一级 | 工务部-焊片 | 顶针
胶厚计算方法？ |  | 四角最小值减去晶粒厚度即为胶层厚度。 | 一级 | 工务部-焊片 | 胶厚
晶粒倾斜判定？ |  | 四角数据的极差。 | 一级 | 工务部-焊片 | 胶厚
Void检测要求？ |  | 每次5张照片，记录比例，保存1年。 | 一级 | 工务部-焊片 | 检验
外观检验频率？ |  | 正常生产每小时1次屏幕检验。 | 一级 | 工务部-焊片 | 检验
设备异常分级有几级？ |  | 一级、二级、三级、四级共4级。 | 一级 | 工务部-焊片 | 异常
一级异常定义？ |  | 全线停机，高风险，安全事故。 | 一级 | 工务部-焊片 | 异常
二级异常定义？ |  | 局部停机，部分功能失效，中风险。 | 一级 | 工务部-焊片 | 异常
三级异常定义？ |  | 效率下降，可生产，低风险。 | 一级 | 工务部-焊片 | 异常
四级异常定义？ |  | 预警信号，无需停机，无风险。 | 一级 | 工务部-焊片 | 异常
记录修改要求？ |  | 双杠划掉，写正确值，签名日期，禁用涂改液。 | 一级 | 工务部-焊片 | 记录
银胶使用原则？ |  | 先进先出，禁止二次回温，核对信息有效期。 | 一级 | 工务部-焊片 | 银胶
点胶方式选择？ |  | ＜0.5mm晶粒优先蘸胶，其他点胶。 | 一级 | 工务部-焊片 | 点胶
设备开机气体检查？ |  | 排放5min，无脏污油污水渍。 | 一级 | 工务部-焊片 | 设备
轨道操作要求？ |  | 加热前松螺丝，稳定后锁紧。 | 一级 | 工务部-焊片 | 设备
混合气使用要求？ |  | 停机关闭，防止浪费。 | 一级 | 工务部-焊片 | 气体
氢氮混合气成分？ |  | 5%氢气+95%氮气。 | 一级 | 工务部-焊片 | 气体
异常品存储要求？ |  | 氮气柜存储不超过72小时。 | 一级 | 工务部-焊片 | 异常品
废蓝膜在存放前需要做哪些事情，以及蓝膜的保存期限是多久？ |  | 记录信息，普通品保存6个月后处理。 | 一级 | 工务部-焊片 | 废弃物
吸嘴擦拭频次？ |  | SKW每40K，艾科瑞思每50K。 | 一级 | 工务部-焊片 | 维护
无尘棉签更换频率？ |  | 每6小时更换一次。 | 一级 | 工务部-焊片 | 辅材
顶针位置要求？ |  | 必须位于晶粒中心。 | 一级 | 工务部-焊片 | 顶针
晶粒背面检查要求？ |  | 无凹坑、裂纹、划痕。 | 一级 | 工务部-焊片 | 检验
晶片切割膜检查？ |  | 无缺失、无破损，顶针痕正常。 | 一级 | 工务部-焊片 | 检验
DB程式命名规则？ |  | 银胶按BD图，共晶含BD图+联机号。 | 一级 | 工务部-焊片 | 程式
设备安全门要求？ |  | 生产必须打开，最高权限锁定。 | 一级 | 工务部-焊片 | 安全
急停按钮用途？ |  | 紧急情况下切断驱动电源停机。 | 一级 | 工务部-焊片 | 安全
换型后要求？ |  | 必须做首件检验，确认合格再生产。 | 一级 | 工务部-焊片 | 首检
参数变更要求？ |  | 立即签名记录，注明原因。 | 一级 | 工务部-焊片 | 参数
脚架穿越机台要求？ |  | 椭圆孔朝上，用镊子推送。 | 一级 | 工务部-焊片 | 操作
镀层脱落判定标准？ |  | 单个≥10%，整体≥5%为不良。 | 一级 | 工务部-焊片 | 品质

## 实操题
题目 | 正确答案 | 难度级别 | 题目属性 | 备注
请实操吸嘴安装全过程。 | 清理位→松顶丝→由下至上插入→贴合→锁紧→校准中心。 | 一级 | 工务部-焊片
请实操顶针安装全过程。 | 清理位→取下环帽→松螺帽→插入顶针→锁紧→校准中心。 | 一级 | 工务部-焊片
请实操点胶头安装与清洗。 | 安全位→松螺丝→更换→清洗→锁紧→校准偏移。 | 一级 | 工务部-焊片
请实操蘸胶针安装。 | 安全位→松螺丝→更换→校准高度与偏移。 | 一级 | 工务部-焊片
请实操胶厚测量。 | 测四角→取最小值→减晶粒厚度→记录。 | 一级 | 工务部-焊片
请实操晶圆PR设定。 | 灯光→模板→搜索范围→墨点参数→保存。 | 一级 | 工务部-焊片
请实操点胶偏移校准。 | 单点胶→对齐中心→校正差值→测试验证→保存。 | 一级 | 工务部-焊片
请实操取晶高度设定。 | 对准晶粒→开真空→调高度→传感器变色→保存。 | 一级 | 工务部-焊片
请实操固晶高度设定。 | 吸芯片→调高度→接触传感器→保存。 | 一级 | 工务部-焊片
请实操规则焊点设定。 | 三点→行列→计算矩阵→校正。 | 一级 | 工务部-焊片
请实操胶量检测设定。 | PCB相机→胶量检测→设最大最小→绘制。 | 一级 | 工务部-焊片
请实操料盒上料设定。 | 切换料盒→设高度→设间距→测试。 | 一级 | 工务部-焊片
请实操堆栈上料设定。 | 选堆栈→设高度→真空→测试。 | 一级 | 工务部-焊片
请实操点胶夹爪设定。 | 挡料位→接料→拉料→出料。 | 一级 | 工务部-焊片
请实操PCB工作台设定。 | 接料→下料→夹爪→行程。 | 一级 | 工务部-焊片
请实操相机影像校正。 | 设定→相机→影像校正→四点→校正。 | 一级 | 工务部-焊片
实操：HX2100设备顶针安装 | 1.点击清理吸嘴，摆臂到清理位；2.取下晶圆；3.旋松顶针环帽；4.松开锁紧螺帽；5.顶针插入中心孔到底；6.锁紧螺帽；7.装回顶针环帽；8.校准顶针中心 | 一级 | 工务部-焊片
实操：HX2100三点一线校正 | 1.进入晶圆相机界面；2.放反光片；3.调整相机十字与吸嘴孔中心重合；4.调整顶针中心与十字对齐；5.保存校正 | 一级 | 工务部-焊片
实操：出料调节 | 1.调整料盒Z轴高度2.调整料盒Y轴位置3.气缸下压力度验证与调节4.夹爪出料位置设置5.验证下料 | 一级 | 工务部-焊片
实操：晶圆影像调试 | 1.调整灯光亮度2.调整搜索模式3.设置晶圆模板4.设置搜索范围5.确认匹配分数6.调整墨点检测 | 一级 | 工务部-焊片
实操：固晶后模板调试 | 1.调整灯光亮度2.调整搜索模式3.设置固晶后模板4.设置搜索范围5.确认匹配分数 | 一级 | 工务部-焊片
实操：SKW Wafer Mapping设置 | 1.设置文件路径2.设置基准点位置3.调取Mapping文件4.确认基准点位置5.跑图6.确认起始点位置 | 一级 | 工务部-焊片
实操：AKRS Wafer Mapping设置 | 1.设置文件路径2.设置基准点位置3.设置起始点位置4.调取Mapping文件5.跑图6.确认起始点位置 | 一级 | 工务部-焊片
实操：AKRS Bond force校正 | 1.点击固晶工作台2.使用测力计抵住焊头滑块底部3.待接触传感器亮起松开4.确认数值60-80 | 一级 | 工务部-焊片
实操：SKW Bond force校正 | 1.1.打开Force校正界面 2.校正克力计数值应在75±5，如果数值有偏差进行调整 3.保存数值 | 一级 | 工务部-焊片
实操：校正DB轨道温度 | 1.拆卸轨道盖板2.量测上中下轨道温度3.对超规范温度调整4.安装轨道盖板 | 一级 | 工务部-焊片
实操：AKRS电磁阀清洁 | 1.拆解电磁阀2.酒精无尘布清洁电磁阀3.安装电磁阀4.确认真空值 | 一级 | 工务部-焊片
实操：SKW电磁阀清洁 | 1.拆解电磁阀2.酒精无尘布清洁电磁阀3.安装电磁阀4.确认真空吸力 | 一级 | 工务部-焊片
实操：压缩气过滤器更换 | 1.关闭压缩气2.拧下过滤器外壳3.拆解过滤器滤芯4.擦拭过滤器5.安装过滤器6.打开压缩气阀门 | 一级 | 工务部-焊片
实操：STC800三点一线校正 | 1.进入吸嘴相机校正界面；2.放反光片；3.调整相机十字与吸嘴孔中心重合；4.调整顶针中心与十字对齐；5.保存校正 | 一级 | 工务部-焊片

## 案例分析题
题目 | 选项 | 正确答案 | 难度级别 | 题目属性 | 备注
银胶横放冰箱存储，会有什么风险？ |  | 银胶分布不均，点胶异常，品质不良。 | 一级 | 工务部-焊片 | 银胶
银胶二次回温使用，后果是什么？ |  | 性能失效，粘接不良，批量不良。 | 一级 | 工务部-焊片 | 银胶
烘箱报警立即开门，风险是什么？ |  | 高温烫伤，产品报废，设备损坏。 | 一级 | 工务部-焊片 | 烘烤
导电绝缘点胶头混用，后果是什么？ |  | 导电不良，绝缘失效，电性异常。 | 一级 | 工务部-焊片 | 点胶头
脚架竖放运输，风险是什么？ |  | 变形、氧化、定位不良。 | 一级 | 工务部-焊片 | 脚架
异常品未标记流入后段，后果是什么？ |  | 客诉，返工，品质事故。 | 一级 | 工务部-焊片 | 异常品
记录用涂改液修改，风险是什么？ |  | 数据无效，审核不通过，违规。 | 一级 | 工务部-焊片 | 记录
吸嘴二次使用，后果是什么？ |  | 吸嘴磨损，晶粒掉落，良率下降。 | 一级 | 工务部-焊片 | 吸嘴
顶针偏心使用，后果是什么？ |  | 晶粒破损，顶针痕不良，崩边。 | 一级 | 工务部-焊片 | 顶针
安全门关闭生产，风险是什么？ |  | 机械伤人，设备碰撞，安全事故。 | 一级 | 工务部-焊片 | 安全
银胶运输未控温，后果是什么？ |  | 失效，点胶异常，品质不良。 | 一级 | 工务部-焊片 | 银胶
取晶高度未校准，后果是什么？ |  | 漏晶，吸碎晶，良率下降。 | 一级 | 工务部-焊片 | 实操
点胶偏移未校准，后果是什么？ |  | 胶量偏移，少胶，粘接不良。 | 一级 | 工务部-焊片 | 实操
轨道加热未松螺丝，后果是什么？ |  | 轨道变形，精度下降，设备损坏。 | 一级 | 工务部-焊片 | 设备
停机未关混合气，后果是什么？ |  | 气体浪费，安全隐患，成本上升。 | 一级 | 工务部-焊片 | 设备
一级异常继续生产，后果是什么？ |  | 安全事故，批量不良，停产。 | 一级 | 工务部-焊片 | 异常
二级异常继续生产，后果是什么？ |  | 功能失效，局部停机，品质风险。 | 一级 | 工务部-焊片 | 异常
推晶碰相邻晶粒，后果是什么？ |  | 晶粒破损，测试不良，报废。 | 一级 | 工务部-焊片 | 推晶
手直接接触银胶，后果是什么？ |  | 局部升温，性能变化，品质不良。 | 一级 | 工务部-焊片 | 银胶
不戴静电环操作，后果是什么？ |  | 静电击穿芯片，电性失效。 | 一级 | 工务部-焊片 | 防护
离子风未开，后果是什么？ |  | 静电吸附粉尘，外观不良。 | 一级 | 工务部-焊片 | 防护
Void不记录不保存，后果是什么？ |  | 品质不可追溯，客诉。 | 一级 | 工务部-焊片 | 检验
外观不按时检查，后果是什么？ |  | 不良流出，批量返工。 | 一级 | 工务部-焊片 | 检验
程式随意命名，后果是什么？ |  | 调机错误，混料，批量不良。 | 一级 | 工务部-焊片 | 程式
胶厚不测量，后果是什么？ |  | 粘接不良，虚焊，可靠性失效。 | 一级 | 工务部-焊片 | 胶厚
爬胶高度超标，后果是什么？ |  | 短路，电性不良，客户退货。 | 一级 | 工务部-焊片 | 外观
晶粒位置偏移，后果是什么？ |  | 焊线不良，功能失效。 | 一级 | 工务部-焊片 | 外观
顶针痕异常，后果是什么？ |  | 晶粒破裂，可靠性不良。 | 一级 | 工务部-焊片 | 顶针
急停随意按，后果？ |  | 设备故障，产品报废，安全风险。 | 一级 | 工务部-焊片 | 安全
气体带杂质使用，后果是什么？ |  | 设备堵塞，精度下降，不良上升。 | 一级 | 工务部-焊片 | 气体
转班不检查设备，后果是什么？ |  | 异常未发现，批量不良。 | 一级 | 工务部-焊片 | 设备
换型不做首检，后果是什么？ |  | 参数错误，混料，批量报废。 | 一级 | 工务部-焊片 | 首检
修机不确认品质，后果是什么？ |  | 不良流出，客诉，返工。 | 一级 | 工务部-焊片 | 品质
记录提前填写，后果是什么？ |  | 数据虚假，不可信，违规。 | 一级 | 工务部-焊片 | 记录
脚架不用氮气柜，后果是什么？ |  | 氧化，焊线不良，电性失效。 | 一级 | 工务部-焊片 | 脚架
异常标记位置错误，后果是什么？ |  | Molding覆盖，无法识别。 | 一级 | 工务部-焊片 | 异常
蘸胶针超范围扩选，后果是什么？ |  | 胶量异常，爬胶，短路。 | 一级 | 工务部-焊片 | 蘸胶针
点胶头超范围扩选，后果是什么？ |  | 胶量过大，溢出，短路。 | 一级 | 工务部-焊片 | 点胶头
DFN首检不规范，后果是什么？ |  | 参数错误，批量不良。 | 一级 | 工务部-焊片 | 首检
共晶首检不规范，后果是什么？ |  | 焊接不良，可靠性失效。 | 一级 | 工务部-焊片 | 首检
吸嘴不按时擦拭，后果是什么？ |  | 吸附不良，掉晶，良率下降。 | 一级 | 工务部-焊片 | 维护
参数随意修改，后果是什么？ |  | 品质波动，良率下降，不可控。 | 一级 | 工务部-焊片 | 参数
脚架椭圆孔朝下，后果是什么？ |  | 卡料，停机，脚架变形。 | 一级 | 工务部-焊片 | 操作
晶粒镀层脱落超标，后果是什么？ |  | 电性不良，客户退货，索赔。 | 一级 | 工务部-焊片 | 品质
异常品超72h存储，后果是什么？ |  | 氧化，受潮，品质恶化。 | 一级 | 工务部-焊片 | 异常品