## 判断题
试题描述（文本） | 判断 | 等级
DB银胶可以二次回温使用。 | 错误 | 一级技能
DB晶粒黏著首检可由作业员单独完成。 | 错误 | 一级技能
DB导电胶与绝缘胶点胶头可混用。 | 错误 | 一级技能
DB烤箱烘烤时氮气流量不小于80L/min。 | 正确 | 一级技能
DB吸嘴标签需贴在自封袋上。 | 正确 | 一级技能
WB线弧高度DFN1006线径≤1.0mil应＜280um。 | 正确 | 一级技能
WB焊线可重工。 | 错误 | 一级技能
DB银胶回温时间包含在有效期内。 | 正确 | 一级技能
DB晶粒黏著后外观需确认二焊点锡水沾附。 | 正确 | 一级技能
DB银胶存储运输必须垂直放置。 | 正确 | 一级技能
DB共晶上芯率要求≥99.95%。 | 正确 | 一级技能
DB银胶焊空洞总面积≤20%。 | 正确 | 一级技能
DB顶针寿命3KK。 | 正确 | 一级技能
DB银胶焊推晶标准L≤210um＞55gf。 | 正确 | 一级技能
DB烤箱超温报警设为最高温+5℃。 | 正确 | 一级技能
DB导电胶室温有效期48h。 | 正确 | 一级技能
DB蘸胶针型号EST-0.5*0.1对应X＜0.2mm。 | 正确 | 一级技能
WB焊线机KNS真空功能必须开启。 | 正确 | 一级技能
DB点胶头堵塞可用通针疏通。 | 正确 | 一级技能
DB银胶焊产品空洞检测保留照片1年。 | 正确 | 一级技能
DB DFN首检左右蘸胶各一列。 | 正确 | 一级技能
DB导电胶点胶头每4天清洗。 | 正确 | 一级技能
DB烤箱单层最多8盒料盒。 | 正确 | 一级技能
DB银胶焊晶粒偏大时背面覆盖率≤80%为不良。 | 正确 | 一级技能
DB蘸胶产品爬胶高度应为晶厚75%左右。 | 正确 | 一级技能
DB晶粒黏著记录修改需两杠划掉签名。 | 正确 | 一级技能
DB顶针标签需填写报废模式。 | 正确 | 一级技能
WB线材管控标签含物料批号。 | 正确 | 一级技能
DB晶粒黏著首检标记T代表技术员。 | 正确 | 一级技能
DB银胶焊产品Void总面积≤20%。 | 正确 | 一级技能
晶粒黏著作业中，不同银胶型号可以混用同一个点胶头。 | 错误 | 一级技能
使用蘸胶方式时，胶盘胶量不足可以继续生产。 | 错误 | 一级技能
DB烘箱烘烤时，出现报警可以立即打开烘箱门。 | 错误 | 二级技能
WB等离子清洗后产品须在4H内上机。 | 正确 | 二级技能
铜线开封后使用时效不超过168小时。 | 正确 | 二级技能
WB正常生产自检银胶产品每2小时一次。 | 错误 | 二级技能
WB第二焊点拉力测试点靠近第一焊点1/3处。 | 错误 | 二级技能
DB银胶焊晶粒上芯率要求≥99.8%。 | 正确 | 二级技能
DB点胶头清洗绝缘胶每7天一次。 | 正确 | 二级技能
DB蘸胶盘绝缘胶和导电胶严禁混用。 | 正确 | 二级技能
WB劈刀寿命到极限可继续使用1000次。 | 错误 | 二级技能
WB铜线寿命管控开封后168H。 | 正确 | 二级技能
WB等离子清洗水滴角应＜45°。 | 正确 | 二级技能
DB绝缘胶产品出胶要求100%周长。 | 正确 | 二级技能
WB球大小BAR范围3.5-6。 | 正确 | 二级技能
DB晶粒倾斜四角高度差≤20um。 | 正确 | 二级技能
WB线径0.8mil铜线拉力＞4.0g。 | 正确 | 二级技能
WB Bump球厚按正常球厚+5um管控。 | 正确 | 二级技能
DB绝缘胶道尔GD-8813NDA厚度12~25um。 | 正确 | 二级技能
DB吸嘴寿命100K或150K。 | 正确 | 二级技能
DB银胶焊产品晶粒背面顶针痕检查每张晶片结束。 | 正确 | 二级技能
WB铜线开封未用完需抽真空放氮气柜。 | 正确 | 二级技能
DB共晶焊首检焊片三列。 | 正确 | 二级技能
DB吸嘴沾污需更换。 | 正确 | 二级技能
DB绝缘胶点胶头每7天清洗。 | 正确 | 二级技能
WB线间距不足不接受小于2倍线径。 | 正确 | 二级技能
DB点胶产品爬胶高度范围25%~75%晶厚。 | 正确 | 二级技能
DB银胶回温标签需填写启用时间。 | 正确 | 二级技能
DB吸嘴标签需填写使用寿命。 | 正确 | 二级技能
WB劈刀管控标签需填写更换原因。 | 正确 | 二级技能
DB晶粒黏著首检标记O代表作业员。 | 正确 | 二级技能
DB晶粒黏著首检标记√代表品质。 | 正确 | 二级技能

## 单选题
试题描述(文本) | A选项(文本) | B选项(文本) | C选项(文本) | D选项(文本) | 正确答案 | 等级
晶粒黏著作业中，银胶回温后室温有效期（导电胶84-1L）为多久？ | A.12h | B.24h | C.48h | D.7天 | C | 一级技能
吸嘴使用寿命到达多少K必须更换？(电木吸嘴2102A1-630系列) | A.50K | B.80K | C.100K | D.150K | C | 一级技能
DB作业时，银胶必须垂直放置在冰箱中，原因是？ | A.方便拿取 | B.防止银胶沉淀分层 | C.节省空间 | D.避免结冰 | B | 一级技能
关于脚架拆封后有效期，镀银脚架拆包后必须在多少天内用完？ | A.7天 | B.15天 | C.30天 | D.90天 | B | 一级技能
共晶焊推晶测试时，推刀距离脚架平面高度范围为？ | A.1~10um | B.5~30um | C.30~50um | D.50~80um | B | 一级技能
SOT23银胶焊产品自检频率为？ | A.1次/2h | B.1次/4h | C.1次/班 | D.1次/天 | B | 一级技能
晶粒黏著时，确认吸嘴和顶针型号依据是？ | A.经验 | B.装配图BD | C.物料员指示 | D.设备默认 | B | 一级技能
DB工序中，银胶回温标签必须贴在何处？ | A. 流程卡上 | B. 银胶外壳上 | C. 设备面板上 | D. 物料柜门上 | B | 一级技能
导电银胶在室温下的有效期(开封后)是多久？(如汉高84-1L) | A. 12h | B. 24h | C. 48h | D. 72h | C | 一级技能
共晶焊产品，晶片上芯率要求≥？ | A. 99.8% | B. 99.9% | C. 99.95% | D. 99.99% | C | 一级技能
铜线(含金钯铜线)开封后在线使用时效不得超过？ | A. 72H | B. 120H | C. 168H | D. 240H | C | 一级技能
共晶焊产品自检频率为？ | A. 1H/次 | B. 2H/次 | C. 3H/次 | D. 4H/次 | B | 一级技能
DFN1006银胶产品WB后是否需要烘烤？ | A. 不需要 | B. 需要，仅DFN1006银胶 | C. 所有DFN都需要 | D. 仅共晶需要 | B | 一级技能
晶粒表面划伤判定：压伤或划伤造成铝线损伤宽度大于原宽度的多少为不良？ | A. 30% | B. 50% | C. 70% | D. 90% | B | 一级技能
线弧规范：DFN封装线径≤1.0mil时，线与晶粒间距应大于？ | A. 1*WD | B. 2*WD | C. 3*WD | D. 0.5*WD | B | 一级技能
劈刀寿命极限后应？ | A. 可继续使用5K | B. 立即停机更换 | C. 由技术员决定 | D. 继续使用到下班 | B | 一级技能
操作员首检/自检应在什么倍数显微镜下进行？ | A. ≥20倍 | B. ≥50倍 | C. ≥100倍 | D. ≥200倍 | B | 一级技能
正常生产中，OP需要多久检查一次屏幕外观？ | A. 0.5小时 | B. 1小时 | C. 2小时 | D. 4小时 | B | 一级技能
球大小/球厚比值(B.A.R)管控范围？ | A. 2-4 | B. 3.5-6 | C. 4-7 | D. 5-8 | B | 一级技能
晶粒黏著自检时机不包括？ | A. 正常作业抽检 | B. 交接班 | C. 品质首检后 | D. 换吸嘴后 | B | 一级技能
晶粒黏著后外观检查需确认二焊点位置是否被什么沾附？ | A. 银胶 | B. 锡水 | C. 灰尘 | D. 油污 | B | 一级技能
绝缘胶制程蘸胶盘必须？ | A. 与导电胶混用 | B. 标记专用，严禁混用 | C. 不区分 | D. 每周更换 | B | 一级技能
银胶焊产品推晶测试，晶粒尺寸L≤210um，推力标准＞？ | A. 55gf | B. 80gf | C. 115gf | D. 160gf | A | 一级技能
银胶回温标签不需要填写哪项？ | A. 银胶型号 | B. 设备号 | C. 过期时间 | D. 烘烤温度 | D | 一级技能
Bump球大小管控按照？ | A. 正常球大小 | B. 正常球大小+10% | C. 小于正常球 | D. 无要求 | A | 一级技能
共晶焊产品首检：使用调机料焊片几列？ | A. 一列 | B. 两列 | C. 三列 | D. 四列 | C | 一级技能
点胶头清洗后检查是否透光，若堵塞可用什么通？ | A. 针 | B. 通针 | C. 镊子 | D. 棉签 | B | 一级技能
银胶焊晶粒背面顶针痕检查时机不包括？ | A. 开机 | B. 更换顶针 | C. 每张晶片结束 | D. 每盒结束 | D | 一级技能
吸嘴标签不需要填写哪一项？ | A. 吸嘴型号 | B. 使用寿命 | C. 银胶型号 | D. 领用日期 | C | 一级技能
DB烘箱出现报警时，需降温至多少℃以下才能打开烘箱门？ | A.100℃ | B.80℃ | C.60℃ | D.120℃ | B | 二级技能
晶粒黏著时若吸嘴沾污或硅屑，正确的做法是？ | A.用气枪吹 | B.更换吸嘴并通报 | C.继续生产 | D.用酒精擦试继续使用 | B | 二级技能
机台暂停休息大于10分钟，正确的处理是？ | A.直接生产 | B.手动擦试点胶头并挤胶3次 | C.更换胶筒 | D.重新开机 | B | 二级技能
DB银胶焊产品，晶粒上芯率(取芯率)要求不低于多少？ | A. 99.5% | B. 99.8% | C. 99.95% | D. 98% | B | 二级技能
DB工序暂停休息，机台停止时间大于多少分钟后，必须擦拭点胶头并挤胶3次？ | A. 5分钟 | B. 10分钟 | C. 20分钟 | D. 30分钟 | B | 二级技能
顶针(Ejector pin)寿命到期后，机台会？ | A. 继续生产 | B. 自动停机并报警 | C. 仅闪灯提示 | D. 降速运行 | B | 二级技能
焊线机KNS Elite LA的氮氢混合气中氢气比例范围？ | A. 2%-4% | B. 4%-6% | C. 6%-8% | D. 1%-3% | B | 二级技能
作业中，正常生产自检频率：银胶焊产品每几小时一次？ | A. 1H | B. 2H | C. 4H | D. 6H | C | 二级技能
第二焊点(鱼尾)拉力测试点应在焊线靠近第二焊点约多少处？ | A. 1/2处 | B. 1/3处 | C. 1/4处 | D. 末端 | B | 二级技能
Plasma清洗后水滴角量测标准应小于？ | A. 30° | B. 45° | C. 60° | D. 75° | B | 二级技能
WB焊线弧度SOT封装产品要求弧高小于多少？ | A. 280um | B. 350um | C. 450um | D. 550um | C | 二级技能
DB银胶焊产品空洞(Void)总面积标准？(银胶焊) | A. ≤10% | B. ≤20% | C. ≤30% | D. ≤40% | B | 二级技能
DB工序中，已拆封的镀银脚架有效期是？ | A. 7天 | B. 15天 | C. 30天 | D. 60天 | B | 二级技能
DB银胶存储运输必须？ | A. 横放 | B. 垂直放置 | C. 随意 | D. 倒置 | B | 二级技能
DB晶粒黏著首检时机不包括？ | A. 交接班 | B. 换型号 | C. 每4小时 | D. 修机后 | C | 二级技能
DB共晶推晶测试，推刀距离脚架平面高度应为？ | A. 1~10um | B. 5~30um | C. 20~50um | D. 30~60um | B | 二级技能
WB线径0.8mil铜线第一焊点拉力要求＞？ | A. 3.0g | B. 4.0g | C. 5.0g | D. 6.0g | B | 二级技能
DB使用无尘布头棉签现场更换频率？ | A. 每2h | B. 每4h | C. 每6h | D. 每8h | C | 二级技能
WB自检合格后，作业员在脚架上的标记是？ | A. T | B. √ | C. O | D. X | C | 二级技能
等离子清洗腔体及极板擦拭频率？ | A. 每天 | B. 每周 | C. 每班 | D. 每月 | B | 二级技能
铜线开封使用时限168H，金线开封后不超过？ | A. 3个月 | B. 6个月 | C. 12个月 | D. 1个月 | B | 二级技能
WB机台氮氢混合保护气比例：95%氮气+？ | A. 3%氢气 | B. 5%氢气 | C. 10%氢气 | D. 2%氢气 | B | 二级技能
WB第二焊点鱼尾宽度应为线径的多少倍？ | A. 1-3倍 | B. 2-4倍 | C. 3-5倍 | D. 4-6倍 | B | 二级技能
DB晶粒黏著记录填写要求：修改时应当？ | A. 涂改液 | B. 两杠划掉并签名日期 | C. 直接涂黑 | D. 撕掉重写 | B | 二级技能
DB导电胶的气管塞、连接器、点胶头与绝缘胶的相应部件？ | A. 可以混用 | B. 严禁混用 | C. 清洗后混用 | D. 无所谓 | B | 二级技能
WB线弧高度：DFN1006线径≤1.0mil弧高应＜？ | A. 200um | B. 280um | C. 350um | D. 450um | B | 二级技能
WB焊线机Shin Kawa UTC5100氮氢混合气CH1(Torch)流量范围？ | A. 0.2-0.4 | B. 0.4-0.6 L/min | C. 0.8-1.0 | D. 1.0-1.5 | B | 二级技能
DB正常生产过程中，料盒放置时不超过几层？ | A. 2层 | B. 4层 | C. 6层 | D. 8层 | B | 二级技能

## 多选题
试题描述(文本) | A选项(文本) | B选项(文本) | C选项(文本) | D选项(文本) | 正确答案(字母) | 等级
操作员进行WB自检时需要检查哪些项目？ | A.焊线错误 | B. 焊球/鱼尾脱落 | C. 脚架变形 | D. 晶粒方向 | ABCD | 一级技能
SOT23银胶产品铜线作业流程包括？ | A.WB等离子清洗 | B.WB焊接 | C.烘烤 | D.二次Plasma | AB | 一级技能
操作员交接班时需要确认哪些辅助工具型号寿命？ | A.吸嘴 | B.顶针 | C.点胶头 | D.镊子 | ABC | 一级技能
首检时机包括哪些情况？ | A.开机 | B.换型号 | C.保养后 | D.每周一次 | ABC | 一级技能
操作员上料前需要核对的内容？ | A.晶粒批号 | B.脚架型号 | C.银胶型号 | D.烘箱程序 | ABC | 一级技能
操作员发现吸嘴沾污时应如何处理？ | A.继续使用 | B.更换吸嘴 | C.用无尘布擦拭 | D.通知技术员维修 | BC | 一级技能
下列哪些属于操作员必须穿戴的静电防护用品？ | A.防静电衣 | B.防静电帽 | C.防静电鞋 | D.护目镜 | ABC | 一级技能
晶粒黏著后晶片切割膜检查项目包括？ | A.顶针印 | B.背层脱落 | C.碎角残留 | D.银胶扩散 | ABC | 一级技能
吸嘴需要更换的情况包括？ | A.吸嘴沾污 | B.吸嘴破损 | C.寿命到期 | D.更换产品型号时 | ABCD | 一级技能
操作员需在交接班确认设备哪些项目？ | A.参数记录表 | B.吸嘴型号寿命 | C.顶针型号寿命 | D.点胶量大小 | BC | 一级技能
操作员在拿取料盒时应注意？ | A.一次只拿一个 | B. 一只手提取另一只手托底 | C. 可以叠放运输 | D. 箭头方向一致 | ABD | 一级技能
操作员更换顶针后需要执行？ | A.三点一直线校准 | B.顶针高度检查 | C.首条产品首检 | D.修改程式 | ABC | 一级技能
操作员在拿取料盒时应注意？ | A.一次只拿一个 | B. 一只手提取另一只手托底 | C. 可以叠放运输 | D. 箭头方向一致 | ABD | 一级技能
以下哪些属于开封线材管控标签上必须包含的信息？ | A.物料编码 | B. 开封时间 | C. 过期时间 | D. 设备编号 | ABC | 一级技能
WB生产过程中，哪些情况下需要重新自检？ | A.更换劈刀后 | B. 更换线材后 | C. 死机重启后 | D. 每班开班 | ABCD | 一级技能
更换线材时，操作员必须核对？ | A.线材管控标签信息 | B.物料编码/批号 | C.开封时间/过期时间 | D.设备号 | ABCD | 一级技能
以下哪些是操作员在换型号前必须做的？ | A.清除上一产品 | B. 核对BD图和流程卡 | C. 领取新劈刀/线材 | D. 通知技术员 | ABCD | 一级技能
下列属于WB外观检验项目的有？ | A.晶粒方向 | B.焊线错误 | C.线扭曲 | D.球氧化 | ABCD | 一级技能
操作员在拿取料盒时应注意？ | A.一次只拿一个 | B. 一只手提取另一只手托底 | C. 可以叠放运输 | D. 箭头方向一致 | ABD | 一级技能
WB换线材后操作员必须？ | A.核对线材管控标签 | B.记录更换原因及时间 | C.首条自检 | D.立即做IMC测试 | ABC | 一级技能
下列哪些是WB工序必须执行的IPQC检验项目？ | A.球厚/球大小 | B.推力测试 | C.线弧高度 | D.弹坑测试 | ABCD | 一级技能
关于劈刀寿命管控，正确的有？ | A.MES系统做劈刀型号防错 | B.设备寿命预警及停机报警 | C.未到寿命劈刀可二次上机 | D.寿命极限后立即更换 | ABD | 一级技能
WB异常项目中零收一退的包括？ | A.焊线错误 | B.焊球偏移 | C.焊球大小超规范 | D.线弧颈部断裂 | ABCD | 一级技能
DB晶粒黏著首检时机包括？ | A.交接班 | B.换型号 | C.修机后 | D.保养后 | ABCD | 一级技能
DFN2510新增的SOP内容有哪些？ | A.Plasma程式WB-DFN2510 | B.DFN2510线弧规范 | C.劈刀寿命管控 | D.银胶产品金线/铜线作业流程 | ABCD | 一级技能
操作员发现异常时需要做哪些标识？ | A.脚架右下角做× | B. 流程卡备注 | C. 报告领班 | D. 自行维修 | ABC | 一级技能
以下哪些情况会导致焊线氧化？ | A.保护气体异常 | B. 氮氢比例失调 | C. 劈刀磨损 | D. 烘烤时间过长 | AB | 一级技能
DB银胶焊产品上芯率计算涉及？ | A.实装数 | B.来料数 | C.不良数 | D.设备数 | AB | 一级技能
WB焊球大小管控正确的有？ | A.最大球径≤最小BPO-10 | B.Bump球厚+5um | C.BAR 3.5-6 | D.无限制 | ABC | 一级技能
下列哪些是银胶存储和领用时的正确操作？ | A.垂直放置 | B.先进先出 | C.可二次回温 | D.回温标签必须粘贴 | ABD | 一级技能
DB工序常用的设备品牌有哪些？ | A.艾科瑞思 | B.shinkawa | C.KNS | D.ASM | AB | 一级技能
下列哪些异常需立即停机并开立OCAP？ | A.吸嘴印连续出现 | B.飞芯 | C.推晶不合格 | D.银胶回温超时 | ABCD | 二级技能
更换顶针后需要确认哪些项目？ | A.顶针高度 | B.三点一直线校准 | C.晶粒背面顶针印 | D.银胶黏度 | ABC | 二级技能
劈刀管控标签需要包含哪些信息？ | A.劈刀型号 | B. 设备号 | C. 使用寿命 | D. 领用时间 | ABCD | 二级技能
以下哪些属于WB焊球异常类型？ | A.高尔夫球状 | B. 功率圈偏移 | C. 焊球氧化 | D. 焊球厚度超规范 | ABCD | 二级技能
WB程序管控要求哪些正确？ | A.量产机台只能存一个当前作业程式 | B. 程式上传服务器需工程师确认 | C. 共晶联机程式不得混用 | D. 测试版本可直接用于量产 | ABC | 二级技能
DB吸嘴外观确认哪些情况需更换？ | A.吸嘴损坏 | B.吸嘴沾污 | C.正常 | D.轻微磨损 | AB | 二级技能
WB劈刀寿命管控正确的有？ | A.寿命到停机 | B.不可超寿命 | C.更换后需测试 | D.可二次上机 | ABC | 二级技能
DB顶针标签包含？ | A.顶针型号 | B.设备号 | C.使用寿命 | D.领用日期 | ABCD | 二级技能
DB晶粒黏著自检时需检查？ | A.爬胶高度 | B.晶粒不平整 | C.晶粒背面蓝膜 | D.顶针印 | ABCD | 二级技能
DB银胶焊不良项目包括？ | A.吸嘴印 | B.回die | C.飞芯 | D.推晶不合格 | ABCD | 二级技能
关于铜线寿命管控流程正确的有？ | A.拆封开始计时168H | B. 未用完可抽真空放氮气柜 | C. 超时未用完直接报废 | D.线材可以反复抽真空 | ABC | 二级技能
焊球大小/球厚超规范可能原因？ | A.EFO参数不当 | B. 压力异常 | C. 劈刀型号错误 | D. 线材批次不同 | ABCD | 二级技能
下列哪些是操作员在自检时需要在高倍显微镜下确认的项目？ | A.球氧化 | B. 铝垫剥落 | C. 线弧高度 | D. 脚架变形 | ABC | 二级技能
WB设备换劈刀后需要确认哪些项目？ | A.阻抗值 | B. 扭力值 | C. 首颗外观 | D. 推拉力数据(银胶) | ABCD | 二级技能
下列哪些属于第二焊点不良？ | A.鱼尾偏移 | B.第二焊点不粘 | C.第二焊点尺寸超规 | D.铝挤出 | ABC | 二级技能
铜线寿命管控流程中，哪些情况下需要拆下铜线抽真空保存？ | A.设备维修超出6H未完成 | B.产线产品做完6H无产品使用 | C.铜线开封未使用完但未超时 | D.每班交接 | AB | 二级技能
出现线间距不足时，操作员应？ | A.立即停机 | B.按OCAP-WB-032处理 | C.0收1退标准 | D.继续生产 | ABC | 二级技能
关于焊球/鱼尾偏移异常标准，正确的？ | A.0收1退 | B.低良开立标准Eutectic＞0.05%/批 | C.Epoxy＞0.1%/批 | D.无需关注 | ABC | 二级技能
下列哪些是WB后产品烘烤异常处理方式？ | A.升温和恒温阶段异常，外观无异常再次烘烤 | B.降温阶段异常外观无异常再次烘烤 | C.外观异常参照异常管制表 | D.直接报废 | ABC | 二级技能
下列哪些脚架需放置氮气柜保存？ | A.共晶脚架 | B.镀银脚架拆包后 | C.纯铜脚架未拆包 | D.所有脚架 | AB | 二级技能
吸嘴存储管理要求？ | A.放入自封袋 | B.贴吸嘴标签 | C.记录使用寿命 | D.允许二次领用 | ABC | 二级技能
哪些情况下必须做三点一直线校准？ | A.更换顶针 | B.更换吸嘴 | C.修理焊头 | D.更换胶筒 | ABC | 二级技能
关于无尘布头棉签使用要求？ | A.每6小时更换 | B.擦拭吸嘴 | C.可重复使用 | D.擦拭蘸胶针 | ABD | 二级技能
顶针印异常可能原因？ | A.顶针磨损 | B.顶针断裂 | C.顶针位置偏移 | D.晶粒厚度过厚 | ABC | 二级技能
操作员正常生产过程中，需进行外观自检的频率和时机包括？ | A. 每4小时自检一次 | B. 更换胶筒后 | C. 更换吸嘴/顶针后 | D. 每半小时一次 | ABC | 二级技能
关于晶片（Wafer）上机前的确认，操作员必须执行？ | A. 核对Wafer批号与流程卡一致 | B. 检查晶片有无划伤脏污 | C. 确认晶片已划片 | D. 直接上机不检查 | ABC | 二级技能
作业指导书中关于脚架使用注意事项正确的有？ | A. 镀银脚架拆包后需在15天内用完 | B. 共晶脚架需塑料袋封装后放氮气柜 | C. 脚架传送方向需与装配图一致 | D. 脚架可随意堆放 | ABC | 二级技能
以下哪些情况需要重新进行三点一直线校准？ | A. 更换吸嘴 | B. 更换顶针 | C. 更换晶粒型号 | D. 更换银胶 | ABC | 二级技能
关于吸嘴寿命管控，以下哪些正确？ | A. 吸嘴使用达到寿命机台报警 | B. 吸嘴报废需贴标签记录 | C. 吸嘴可以无限次清洗再用 | D. 吸嘴领用需以旧换新 | ABD | 二级技能
关于晶粒黏著后产品存放，正确的做法？ | A. 周转筐放置不能超过限高线 | B. 料盒放置时≤4层 | C. 不同银胶产品可混放同一烘箱 | D. 产品需覆盖无尘纸防止污染 | ABD | 二级技能

## 简答题
试题描述(文本) | 参考答案要点 | 等级
简述DB银胶回温标签应包含哪些内容？ | 银胶型号、设备号、回温时间、启用时间、过期时间、领用人 | 一级技能
DB导电胶与绝缘胶点胶头、气管塞等为何严禁混用？ | 防止交叉污染，影响胶体特性及可靠性 | 一级技能
WB铜线开封后在线使用时效是多少？如何处理未用完铜线？ | 168H；拆下抽真空放置氮气柜，尽快重新上机 | 一级技能
DB晶粒黏著首检时机有哪些？ | 交接班、换型号、修机后、保养后、停机＞8h、换吸嘴/顶针等 | 一级技能
WB自检合格后操作员标记是什么？位置在哪？ | 标记'O'；在脚架传送方向前部右下角 | 一级技能
DB银胶焊晶粒上芯率如何计算？要求多少？ | 实装数/来料数；≥99.8% | 一级技能
WB线弧高度SOT产品要求多少？DFN1006线径≤1.0mil要求？ | SOT＜450um；DFN1006＜280um | 一级技能
DB绝缘胶制程蘸胶盘有何要求？ | 必须使用标记专用胶盘，严禁与导电胶混用 | 一级技能
DB晶粒黏著自检时若发现晶粒不平整应如何处理？ | 取下晶粒检查背面是否有蓝膜，检查顶针，追溯已生产产品 | 一级技能
WB劈刀寿命极限后如何处理？ | 立即停机更换，不允许超寿命使用，更换后需做推拉力测试 | 一级技能
简述晶粒黏著工序首检包含哪些主要内容？ | 核对BD图封装类型、晶粒料号、脚架方向、晶粒位置/角度、银胶型号；进行外观检验(≥50倍显微镜)。 | 一级技能
银胶回温后如何做有效期管控？ | 回温后必须在胶筒上粘贴回温标签，写明回温时间、启用时间、过期时间，并在有效期内使用。 | 一级技能
当DB设备暂停大于1.5小时，对已点胶未焊片脚架如何处理？ | 已点胶未焊片脚架需清出导轨，画空管处理，不可继续焊片，防止银胶硬化报废。 | 二级技能
列举顶针印异常的判定标准(晶粒背面)。 | 无凹坑、裂纹、划痕，顶针位于晶粒中心，蓝膜顶针孔不得缺失或龟裂。 | 二级技能
请说明晶粒黏著机台更换银胶后需执行的动作。 | 核对银胶型号与BD一致，更换气管塞/连接器/点胶头，进行点胶测高，检查点胶痕无压痕。 | 二级技能
DB导电胶点胶头清洗频率及检查标准？ | 每4天清洗；显微镜下看横截面缺损、内径变化，堵塞用通针 | 二级技能
WB等离子清洗后产品时效及水滴角标准？ | 4H内上WB，10H内完成WB；水滴角＜45° | 二级技能
DB银胶存储运输要求？ | ≤-40℃垂直放置，运输用冰袋保温箱，温度记录仪全程≤-40℃ | 二级技能
WB铜线寿命管控流程中超时如何处理？ | 超出168H未使用完则报废处理 | 二级技能
DB晶粒黏著检验项目中的胶厚测量如何取值？ | 取四角最小值减去晶粒厚度 | 二级技能
WB第二焊点鱼尾标准？ | 宽度2-4倍线径，长度2-5倍线径，缺口＜15%允收 | 二级技能
DB顶针标签包含哪些信息？ | 顶针型号、设备号、领用日期、使用寿命、领用人、报废模式 | 二级技能
DB银胶焊空洞标准？ | 总面积≤20%晶粒面积，单颗有要求参照文件 | 二级技能
WB线材管控标签内容？ | 物料编码、物料批号、型号、开封时间、过期时间 | 二级技能

## 实操题
试题描述(文本) | 正确操作要点 | 等级
演示DB银胶回温标签填写并粘贴。 | 按规范填写型号、设备、时间等，贴于胶管外壳 | 一级技能
操作DB换吸嘴流程，并进行三点一线校准。 | 依SOP更换，校准吸嘴/顶针/相机中心 | 一级技能
WB穿线操作及首颗焊线外观确认。 | 穿线后确认第一颗焊接无异常 | 一级技能
DB晶粒黏著首检流程演示(含标记)。 | 试生产一条，检验外观，标记O/T/√ | 一级技能
WB等离子清洗机操作及料盒摆放。 | 选择程式，料盒箭头向右，启动 | 一级技能
DB蘸胶盘胶量检查及添加银胶。 | 目视胶量，不足时添加回温好银胶 | 一级技能
WB自检操作：取样及显微镜检查。 | 取前中后、上中下各行列，低倍+高倍确认 | 一级技能
DB银胶焊产品换型号清场操作。 | 清理上一产品物料，核对新BD图及流程卡 | 一级技能
WB更换劈刀操作(使用扭力扳手)。 | KNS扭力25ozf.in，阻抗确认，Dummy调试 | 一级技能
DB顶针更换及顶针痕检查。 | 技术员更换，操作员确认顶针印正常 | 一级技能
操作员如何正确执行晶粒黏著机台交接班设备确认？ | 确认产品名称、晶粒型号批号与流程卡一致；确认未装晶粒标识区域；了解机台状况及维修记录。 | 一级技能
如何正确安装脚架并防止氧化？ | 拆封脚架需记录拆封时间，最多两包已拆封(DFN一包)；共晶脚架用塑料袋封装放氮气柜。 | 一级技能
操作工处理吸嘴报警(寿命到)的标准步骤。 | 通知技术员更换新吸嘴，检查吸嘴外观无缺损，并在系统中清零寿命计数器，首件自检。 | 二级技能
晶粒黏著产品烘烤时，料盒摆放要求是什么？ | 单层最多8盒，料盒之间留＞3cm间距，不可叠放，氮气流量≥80L/min。 | 二级技能
WB铜线更换及标签填写。 | 核对线材，填写管控标签，记录生产表 | 二级技能
DB烤箱烘烤操作及记录。 | 按程序设定，记录温度时间，氮气流量＞80L/min | 二级技能
DB晶粒黏著自检发现吸嘴印处理。 | 停机，通知领班，按OCAP处理 | 二级技能
WB线弧高度测量(使用测量显微镜)。 | 取5只产品测量，记录 | 二级技能
DB点胶头清洗及通堵操作。 | 酒精超声清洗，通针疏通，透光检查 | 二级技能
WB第二焊点偏移判定实操。 | 显微镜下判断是否超1/2引脚，拉力验证 | 二级技能
DB银胶焊产品推晶测试取样。 | 取5只/次，按标准推力测试 | 二级技能
WB BSOB产品推球位置确认。 | 推刀在正常球一端 | 二级技能
DB DFN封装尾条标记操作。 | 不满条做标记，参照作业卡 | 二级技能
WB焊线机气体流量点检记录。 | 查看流量计，记录在表格 | 二级技能

## 案例分析题
试题描述(文本) | 问题/处置措施 | 等级
某操作员DB自检发现连续3颗晶粒倾斜，应如何处理？ | 立即停机，通知领班/技术员，追溯已生产产品，按OCAP-DB-023处理 | 一级技能
WB生产中机台报警NSOP频繁，操作员第一步做什么？ | 停机，检查焊线，剔除该晶粒所有线，通知技术员 | 一级技能
DB银胶回温后未贴标签直接使用，会导致什么问题？ | 无法控制有效期，可能使用过期胶导致品质风险 | 一级技能
WB铜线超168H未使用完，操作员该如何做？ | 拆下铜线抽真空放氮气柜，由领班安排优先上机，否则报废 | 一级技能
DB绝缘胶点胶头误用导电胶点胶头，后果？ | 交叉污染，可能影响绝缘性，需立即更换并追溯 | 一级技能
WB等离子清洗后超过4H未上机，怎么办？ | 重新进行等离子清洗 | 一级技能
DB晶粒黏著发现顶针印异常(凹坑裂纹)，如何处理？ | 停机，检查顶针，通知领班追溯，按OCAP-DB-010 | 一级技能
WB焊线发现线弧塌丝触碰晶粒，判断标准？ | 正打工艺间距＜2*WD为不良，反打依标准，需调整参数 | 一级技能
DB银胶焊产品空洞X-RAY显示单颗＞25%，怎么处理？ | 按OCAP-DB-005，零收一退，调整参数或点胶 | 一级技能
WB换型号后未核对程式名直接生产，风险？ | 可能焊线错误，导致批量报废，必须核对 | 一级技能
某班生产时发现银胶焊产品晶粒出现大面积空洞(Void比例28%)，超出标准。作为操作工首先做什么？后续处理？ | 立即停机，通知领班和品质，隔离异常批次，按照OCAP-DB-005处理，追溯前产品。 | 二级技能
机台连续出现回die报警，且推晶强度偏低，如何排查原因？ | 检查顶针是否磨损、吸嘴是否堵塞，确认银胶黏度，并检查共晶温度或银胶点胶量。 | 二级技能
换型号时，技术员调机后忘了确认三点一直线，操作工应怎么做？ | 拒绝生产，要求技术员完成三点一直线校准和吸嘴顶针中心校准，并首检合格。 | 二级技能
晶粒黏著后发现脚架氧化变色，操作工处置流程？ | 停止使用该批次脚架，报告领班，OCAP开立，检查氮气柜存储是否合规，追溯已焊产品。 | 二级技能
DB烤箱烘烤时超温报警，操作员能开门吗？ | 不能，需等温度降至80℃以下 | 二级技能
WB第二焊点鱼尾断裂，可能原因？ | 参数不当或劈刀问题，立即停机调整 | 二级技能
DB吸嘴寿命到期未更换继续使用，风险？ | 吸嘴磨损导致吸嘴印、晶粒损伤 | 二级技能
WB铜线开封未记录开封时间，如何处理？ | 按未知时效处理，原则上报废或工程评估 | 二级技能
DB蘸胶针卡槽有银胶导致卡顿，会造成什么？ | 基岛压痕，需清洁并检查产品 | 二级技能
WB自检发现线间距不足(小于2倍线径)，如何做？ | 停机调整线弧参数，追溯已生产产品 | 二级技能
DB银胶焊产品出胶不良(三面以下)，操作员应？ | 停机调整点胶参数/胶量，按OCAP处理 | 二级技能
WB焊球氧化可能原因？ | 保护气体异常，检查N2H2流量 | 二级技能
DB晶粒黏著首检未做直接生产，发现偏移，责任？ | 操作员违规，需立即停机并全检 | 二级技能
WB劈刀寿命报警后仍继续生产，后果？ | 劈刀磨损致焊接不良，批量风险 | 二级技能