## 判断题
试题描述(文本) | 正确答案 |  | 级别
晶片切割膜（蓝膜）领用时只需确认型号，不需要确认日期。 | 错误 | 一级技能 | 生产封装-操作工
AU品可以使用二次上机切割刀进行切割作业。 | 错误 | 一级技能 | 生产封装-操作工
晶片贴膜前必须打开等离子风扇消除静电。 | 正确 | 一级技能 | 生产封装-操作工
切割刀更换后不需要磨刀可以直接切割产品。 | 错误 | 一级技能 | 生产封装-操作工
铁圈变形量WS站要求≤1.5mm，PS站要求≤2mm，超出必须报废。 | 正确 | 一级技能 | 生产封装-操作工
操作工在切割过程中可以自行调整切割基准线而无需通知技术员。 | 错误 | 一级技能 | 生产封装-操作工
晶片切割完成后如不能立即清洗，需放置在切割机中打开切割水冲洗晶片表面防止硅粉残留。 | 正确 | 一级技能 | 生产封装-操作工
塑封体贴膜时铁环缺口对准定位销：三角缺口在下，梯形缺口在上。 | 错误 | 一级技能 | 生产封装-操作工
晶片切割膜（蓝膜）超过72h不作业，可以继续留在贴膜机上不用处理。 | 错误 | 一级技能 | 生产封装-操作工
AU品（特殊品）可以使用二次上机切割刀。 | 错误 | 一级技能 | 生产封装-操作工
晶片贴膜前必须开启等离子风扇去除静电。 | 正确 | 一级技能 | 生产封装-操作工
换刀磨刀动作结束后需要填写F-PE09B3《换刀磨刀记录表单》。 | 正确 | 一级技能 | 生产封装-操作工
晶片切割过程中操作工可以任意修改切割基准线而不需要确认后续切割质量。 | 错误 | 一级技能 | 生产封装-操作工
IPQC检验时只需要检验正面崩边，不需要测量刀痕宽度。 | 错误 | 一级技能 | 生产封装-操作工
已贴膜产品若不安排切割，必须放置氮气柜储存。 | 正确 | 一级技能 | 生产封装-操作工
晶片切割后产品可以随意放置，不需要正面朝下放在料盒中。 | 错误 | 一级技能 | 生产封装-操作工
切割过程中发现刀痕浅目视不能确认时，只需继续作业，无需特殊确认。 | 错误 | 一级技能 | 生产封装-操作工
烘烤完成的产品需要在料盒首枚的晶片切割膜标记“已烘烤”。 | 正确 | 一级技能 | 生产封装-操作工
贴膜机环形刀寿命管控20000次，技术员在19000次时需准备更换。 | 正确 | 一级技能 | 生产封装-操作工
塑封体切割膜如24h不使用，需拆下在氮气柜避光储存。 | 正确 | 一级技能 | 生产封装-操作工
切割完成的产品剥离后的UV膜可立即丢弃，不需要保留。 | 错误 | 一级技能 | 生产封装-操作工
作业员每班开班必须点检纯水阻抗值，阻抗低于14MΩ·cm需停机。 | 正确 | 一级技能 | 生产封装-操作工
WS检验中，针对更换型号首枚产品需确认实物与流程卡晶粒图片一致。 | 正确 | 一级技能 | 生产封装-操作工
在塑封体切割时，只要切割参数相同，不同封装类型可以使用同一程序名。 | 错误 | 一级技能 | 生产封装-操作工
塑封体切割设备更换刀后，操作工直接开始切割产品不需要测高。 | 错误 | 一级技能 | 生产封装-操作工
晶片切割站更换型号仅包含更换切割程序，若产品型号不一致但切割程序一致则不定义为更换型号。 | 正确 | 一级技能 | 生产封装-操作工
晶片料盒存放产品时挡杆必须保持关闭状态。 | 正确 | 一级技能 | 生产封装-操作工
操作工在塑封体切割过程中可以手动挑取切割废边，但需防止刺破底膜。 | 正确 | 一级技能 | 生产封装-操作工
车间物料堆放时周转小车堆放高度可达到4层。 | 错误 | 一级技能 | 生产封装-操作工
晶片切割膜使用期限为拆封上机后30天，MES系统会做28天预警。 | 正确 | 一级技能 | 生产封装-操作工
晶片切割膜如已拆封上机但计划暂停超过72h，必须放置氮气柜储存。 | 正确 | 二级技能 | 生产封装-操作工
操作工可以在贴膜设备环形刀寿命达到19000次时自己更换环形刀。 | 错误 | 二级技能 | 生产封装-操作工
晶片切割程序必须以Golden recipe作为参照新建参数，操作工无权新建。 | 正确 | 二级技能 | 生产封装-操作工
塑封体切割膜拆封后一个月未使用完，剩余部分可以继续使用延期一个月。 | 错误 | 二级技能 | 生产封装-操作工
晶片切割刀暴露量（露出量）到限或为负数时，必须更换切割刀。 | 正确 | 二级技能 | 生产封装-操作工
AU品贴膜重工允许进行2次，如仍有异常通知工程师。 | 错误 | 二级技能 | 生产封装-操作工
操作工在贴膜时若发现铁圈变形超过1.5mm（WS），需立即报废并记录于铁圈检查记录表。 | 正确 | 二级技能 | 生产封装-操作工
晶片切割机台更换尺寸（例如6寸换8寸）时，操作工可以自行切换平台。 | 错误 | 二级技能 | 生产封装-操作工
塑封体切割酒精清洗酒精每2天必须更换并填写F-PE0959。 | 正确 | 二级技能 | 生产封装-操作工
晶片切割膜上料前空跑后，不需要清洁贴膜平台。 | 错误 | 二级技能 | 生产封装-操作工
操作工在晶片切割站点检时发现纯水电阻率低于14MΩ·cm，应立即反馈领班并设备停机。 | 正确 | 二级技能 | 生产封装-操作工
晶片切割中若出现晶粒飞晶（有效晶粒丢失），操作工可以自行补点。 | 错误 | 二级技能 | 生产封装-操作工
塑封体切割作业时一个lot可以分两个机台同时生产以提高效率。 | 错误 | 二级技能 | 生产封装-操作工
晶片切割时，操作工可以修改切割程序参数，无需通知工程师。 | 错误 | 二级技能 | 生产封装-操作工
塑封体切割刀使用过的刀片禁止二次使用。 | 正确 | 二级技能 | 生产封装-操作工
晶片切割站中“更换型号”仅包含更换切割程序，如产品型号不一致但切割程序一致则不定义为“更换型号”。 | 正确 | 二级技能 | 生产封装-操作工
AU品出现贴膜异常时，可以重工2次后再处理。 | 错误 | 二级技能 | 生产封装-操作工
晶片切割程序中，版本号不需要与流程卡核对，只需核对程序名。 | 正确 | 二级技能 | 生产封装-操作工
铁圈变形超过规范但无破损可以继续使用。 | 错误 | 二级技能 | 生产封装-操作工
切割刀寿命到达后必须更换，刀刃损耗限定量为零或负数时即到期。 | 正确 | 二级技能 | 生产封装-操作工
贴膜平台温度设定晶片贴膜为40±5℃，塑封体贴膜35±5℃，作业员需确认。 | 正确 | 二级技能 | 生产封装-操作工
晶片切割膜领用后如无排产计划，48h内必须拆下放置氮气柜。 | 正确 | 二级技能 | 生产封装-操作工
塑封体切割产品剥离后，UV膜应立即丢弃以防混料。 | 错误 | 二级技能 | 生产封装-操作工
晶片切割自检中，若检查发现异常需用无卤标记笔点除，才可续流。 | 正确 | 二级技能 | 生产封装-操作工
设备维修停机大于12H需转移其他设备手动切割，且产品全检并通知IPQC复检。 | 正确 | 二级技能 | 生产封装-操作工
刀痕宽度测量只在新品阶段测量，量产不需要。 | 错误 | 二级技能 | 生产封装-操作工
塑封体切割中，切割偏移超过0.3%/批需要触发OCAP。 | 正确 | 二级技能 | 生产封装-操作工
晶粒表面存在金属丝残留且可能短路，属于不良。 | 正确 | 二级技能 | 生产封装-操作工
操作工可以独立解决设备任何报警，包括主轴异常。 | 错误 | 二级技能 | 生产封装-操作工
塑封体切割站对于掉料异常，触发标准＞0.1%/批就需开立OCAP，操作工需及时上报。 | 错误 | 二级技能 | 生产封装-操作工

## 单选题
试题描述(文本) | A选项(文本) | B选项(文本) | C选项(文本) | D选项(文本) | 正确答案 | 级别 | 题目属性
晶片必须储存在什么柜中？ | A. 普通货架 | B. 防潮柜 | C. 氮气柜 | D. 烤箱 | C | 一级技能 | 生产封装-操作工
晶片切割膜拆封上机后，未使用完的剩余部分最长允许使用多久？ | A. 15天 | B. 30天 | C. 45天 | D. 60天 | B | 一级技能 | 生产封装-操作工
贴膜时，铁圈放置方向要求锐角在？ | A. 上 | B. 下 | C. 左 | D. 右 | C | 一级技能 | 生产封装-操作工
晶片切割设备DS9200Plus在开机暖机时需打开主轴和水暖机至少多少分钟以上？ | A. 20分钟 | B. 30分钟 | C. 40分钟 | D. 60分钟 | C | 一级技能 | 生产封装-操作工
操作员自检频率，子工单数量≥3枚时抽检规则为？ | A. 隔一抽一 | B. 隔三抽一 | C. 全检 | D. 首尾各一 | B | 一级技能 | 生产封装-操作工
晶片贴膜平台温度标准为？ | A. 30±5℃ | B. 40±5℃ | C. 50±5℃ | D. 35±2℃ | B | 一级技能 | 生产封装-操作工
WS站抽检时需使用显微镜倍数至少为？ | A. 20X | B. 30X | C. 50X | D. 100X | C | 一级技能 | 生产封装-操作工
塑封体切割膜（UV膜）拆封后未使用完报废期限为？ | A. 15天 | B. 30天 | C. 28天预警，一个月报废 | D. 60天 | C | 一级技能 | 生产封装-操作工
共晶产品贴膜时晶粒方向与铁圈缺口关系？ | A. 焊线图第一颗晶粒方向即为铁圈缺口方向 | B. 缺口朝上任意 | C. 平边朝左 | D. 无要求 | A | 一级技能 | 生产封装-操作工
晶片切割膜领用后物料员每多少小时确认有无排产计划？ | A. 24h | B. 48h | C. 72h | D. 12h | B | 一级技能 | 生产封装-操作工
烘烤后的晶片料盒档杆必须？ | A. 打开 | B. 关闭 | C. 任意 | D. 拆除 | B | 一级技能 | 生产封装-操作工
DS9100/9200切割前需确认切割水泡沫产生，表面活性剂不足时谁负责添加？ | A. 作业员 | B. 技术员 | C. 领班 | D. 品管 | B | 一级技能 | 生产封装-操作工
切割刀暴露量/露出量限定量为多少时必须更换？ | A. 正数 | B. 零或负数 | C. 大于0.5mm | D. 小于0.1mm | B | 一级技能 | 生产封装-操作工
铁圈变形规范晶片切割站要求≤？ | A. 1.0mm | B. 1.5mm | C. 2.0mm | D. 0.5mm | B | 一级技能 | 生产封装-操作工
贴膜前确认等离子风扇状态为？ | A. 常关 | B. 常开 | C. 仅在静电超标时开 | D. 每月开一次 | B | 一级技能 | 生产封装-操作工
切割完成的产品如不立即清洗，应如何处理？ | A. 放置在氮气柜外 | B. 放在切割机中打开切割水冲洗表面 | C. 直接放入料盒 | D. 用IPA擦拭 | B | 一级技能 | 生产封装-操作工
晶片切割膜型号防错在哪个系统中管控？ | A. SAP | B. MES | C. ERP | D. EAP | B | 一级技能 | 生产封装-操作工
塑封体贴膜前需用何种液体清洁背面？ | A. 纯水 | B. 酒精 | C. 丙酮 | D. 洗洁精 | B | 一级技能 | 生产封装-操作工
自检发现晶粒未切穿，应执行？ | A. 继续作业 | B. 停机并通知技术员 | C. 忽略 | D. 仅记录 | B | 一级技能 | 生产封装-操作工
清洗机清洗切割后产品需要在多少分钟内完成？ | A. 5分钟 | B. 10分钟 | C. 20分钟 | D. 30分钟 | B | 一级技能 | 生产封装-操作工
WS站检验规范中，对于AU品自检要求是什么？ | A. 每批抽首枚 | B. 每片抽检 | C. 隔三抽一 | D. 全检 | B | 一级技能 | 生产封装-操作工
切割前铁环缺口对准定位销，其目的是？ | A. 美观 | B. 防止偏移 | C. 便于清洗 | D. 防静电 | B | 一级技能 | 生产封装-操作工
晶片切割站氮气柜湿度点检频率？ | A. 每班一次 | B. 每日一次 | C. 每周一次 | D. 每月一次 | A | 一级技能 | 生产封装-操作工
塑封体切割膜（UV膜）如24h不使用需储存于？ | A. 常温货架 | B. 氮气柜避光 | C. 冰柜 | D. 真空箱 | B | 一级技能 | 生产封装-操作工
操作工拿取晶片时应接触哪个部位？ | A. 晶片表面 | B. 晶片背面 | C. 铁环卡环位置 | D. 切割道 | C | 一级技能 | 生产封装-操作工
刀痕宽度异常时，谁可以处理刀痕检测报警？ | A. 作业员 | B. 工艺工程师 | C. 设备工程师 | D. 品管 | A | 一级技能 | 生产封装-操作工
贴膜机环形刀寿命达到多少次要更换？ | A. 15000 | B. 19000 | C. 20000 | D. 25000 | B | 一级技能 | 生产封装-操作工
晶片切割膜上书写晶片刻号等信息时，不可使用？ | A. 油性马克笔 | B. 无卤素笔 | C. 普通圆珠笔 | D. 专用标签 | C | 一级技能 | 生产封装-操作工
晶片切割程序版本升级每次更新参数都需要进行版本升级，以什么序列管理？ | A. 数字序列 | B. A B C序列 | C. 日期序列 | D. 流水号 | B | 二级技能 | 生产封装-操作工
更换新刀后磨刀时刀痕宽度必须在刀盒提供宽度±多少μm范围内？ | A. ±2um | B. ±3um | C. ±4um | D. ±5um | C | 二级技能 | 生产封装-操作工
AU品禁止使用什么状态的切割刀？ | A. 新刀 | B. 二次上机切割刀 | C. 磨刀超过10次的刀 | D. 任何刀 | B | 二级技能 | 生产封装-操作工
晶片切割膜领用后未排产计划，WS员工需将晶片切割膜拆下放置于？ | A. 真空箱 | B. 氮气柜 | C. 防潮箱常温 | D. 冰柜 | B | 二级技能 | 生产封装-操作工
贴膜机环形刀寿命管控20000次，技术员在多少次数时需要更换？ | A. 18000 | B. 19000 | C. 19500 | D. 20000 | B | 二级技能 | 生产封装-操作工
晶片切割程序存储在哪个位置？ | A. 设备本地硬盘 | B. 服务器并与所有机台连接 | C. U盘 | D. MES系统 | B | 二级技能 | 生产封装-操作工
针对刀痕浅目视不能确认的情况，需要使用什么工具对整片晶片背面确认？ | A. 高倍显微镜 | B. 光学显微镜 | C. 扫描电镜 | D. 三坐标 | B | 二级技能 | 生产封装-操作工
塑封体切割刀更换后，最长切割长度预警值为多少米？ | A. 2000m | B. 2500m | C. 3000m | D. 3500m | C | 二级技能 | 生产封装-操作工
新切割刀切割不同背材产品前需使用光板至少磨多少刀？ | A. 20刀 | B. 30刀 | C. 50刀 | D. 100刀 | C | 二级技能 | 生产封装-操作工
设备维修停机大于12H需转移其他设备手动切割，该片产品需进行？ | A. 正常流转 | B. 全检并通知IPQC复检 | C. 仅IPQC检验 | D. 直接报废 | B | 二级技能 | 生产封装-操作工
晶片切割站换型号定义仅包含？ | A. 更换切割刀 | B. 更换切割程序 | C. 更换贴膜平台 | D. 更换铁圈 | B | 二级技能 | 生产封装-操作工
切割程序上传前必须核对程序名、参数锁定，并由谁签字登记？ | A. 作业员 | B. 工艺工程师+设备工程师 | C. 品管 | D. 领班 | B | 二级技能 | 生产封装-操作工
晶片切割设备磨刀后必须进行什么动作？ | A. 清洁主轴 | B. 测高 | C. 更换冷却液 | D. 校正基准线 | B | 二级技能 | 生产封装-操作工
WS站崩边标准中切割道＞70um，正面崩边距离安全线至少多少μm？ | A. 1um | B. 2um | C. 3um | D. 5um | C | 二级技能 | 生产封装-操作工
晶片切割膜超过72h不作业需放置氮气柜，但重新上机前需要？ | A. 重新贴膜 | B. 确认膜无异常 | C. 烘烤2小时 | D. 直接使用 | B | 二级技能 | 生产封装-操作工
晶片切割程序命名规则中字母“D”代表什么方向？ | A. 缺口朝上 | B. 缺口朝左 | C. 缺口朝下 | D. 缺口朝右 | C | 二级技能 | 生产封装-操作工
量产机台内只能存储几个当前作业产品程式？ | A. 最多2个 | B. 只能1个 | C. 最多3个 | D. 不限制 | B | 二级技能 | 生产封装-操作工
切割刀类型确认时集中度不一致是否可以使用？ | A. 可以使用 | B. 不可使用 | C. 经工艺确认可用 | D. 仅限AU品 | B | 二级技能 | 生产封装-操作工
WS产品切割完成后需要在多少分钟内放入清洗机？ | A. 5min | B. 10min | C. 15min | D. 20min | B | 二级技能 | 生产封装-操作工
塑封体切割膜（UV膜）解胶后，UV膜产线需保留至少多久？ | A. 一周 | B. 半个月 | C. 一个月 | D. 三个月 | B | 二级技能 | 生产封装-操作工
切割过程中BBD报警表示什么？ | A. 切割刀破损或异物 | B. 真空异常 | C. 水温过高 | D. 程序错误 | A | 二级技能 | 生产封装-操作工
晶片贴膜平台需保证无破损无异物才能作业，由谁确认？ | A. 作业员 | B. 技术员/工艺 | C. 品管 | D. 领班 | B | 二级技能 | 生产封装-操作工
切割程序旧版本应如何处理？ | A. 删除 | B. 单独存储 | C. 覆盖 | D. 任意存放 | B | 二级技能 | 生产封装-操作工
晶片切割站单批卡控良率标准为？ | A. 99.0% | B. 99.6% | C. 98.5% | D. 99.9% | B | 二级技能 | 生产封装-操作工
换刀后必须磨刀，磨刀参数参照哪个文件？ | A. MUXWS-OI002 | B. MUXWS-OI001 | C. MUXPS-OI002 | D. DS操作说明书 | A | 二级技能 | 生产封装-操作工
晶片切割膜领用后物料员确认无排产计划时需通知WS员工拆下膜存放氮气柜，领用时间每多少小时确认一次？ | A. 24h | B. 48h | C. 72h | D. 12h | B | 二级技能 | 生产封装-操作工
塑封体切割DFN1006-2L切割刀型号为？ | A. M1A8-SD600-C80-S15 58×0.2×40 | B. HQ0B-SDC280 58*0.31*40 | C. ZH05-SD4000-N1-50 | D. SP-45-O-50-BB | A | 二级技能 | 生产封装-操作工
对于贴膜后晶片偏位区域，判定标准为？ | A. 拒收偏位晶片 | B. 轻微偏位可接受 | C. 偏位<5°允收 | D. 偏位≤10° | A | 二级技能 | 生产封装-操作工
晶粒缺角正面X方向不延伸至有效区，Z方向≤多少晶粒厚度？ | A. 1/3 | B. 1/2 | C. 2/3 | D. 整个厚度 | B | 二级技能 | 生产封装-操作工

## 多选题
试题描述(文本) | A选项(文本) | B选项(文本) | C选项(文本) | D选项(文本) | 正确答案 | 级别
晶片切割前需确认哪些内容？ | A. 切割程序与流程卡一致 | B. 切割刀型号寿命符合 | C. 切割水泡沫正常 | D. 设备保养记录 | ABC | 一级技能
晶片贴膜前检查哪些项目？ | A. 贴膜平台温度40±5℃ | B. 真空达到-65Kpa | C. 晶片与铁圈缺口方向 | D. 膜是否过期 | ABCD | 一级技能
下列哪些属于WS站自检不良项目需点墨点？ | A. 晶粒表面脏污 | B. 正面崩边触碰安全线 | C. 背面崩边超规格 | D. 晶片切割膜丝不影响晶粒 | ABC | 一级技能
晶片切割膜领用记录表需要填写的信息有？ | A. 晶片切割膜型号 | B. 领用日期 | C. 设备号 | D. 领用人 | ABD | 一级技能
塑封体切割工序中，哪些情况需要IPQC参与检验？ | A. 开班首件 | B. 换刀后首件 | C. 设备维修后 | D. 每批次末件 | ABC | 一级技能
晶片切割前技术员需确认的设备项目包括？ | A. CO2水阻抗0.3-1.3 MΩ·cm | B. 主轴暖机 | C. 纯水阻抗≥14 MΩ·cm | D. 贴膜平台平整度 | ABC | 一级技能
下列哪些是AU品特殊管控要求？ | A. 每片抽检确认产品质量 | B. 禁止使用二次上机切割刀 | C. AU品不可重工 | D. 切割速度降低50% | ABC | 一级技能
贴膜后质量检查包括？ | A. 无气泡 | B. 无外来物 | C. 无偏移 | D. 无膜丝 | ABCD | 一级技能
关于铁圈清洁要求正确的有？ | A. 每月用酒精和无尘布清洁一次 | B. 清洁后专用治具测试变形量 | C. 铁圈变形≤1.5mm可用 | D. 变形铁圈报废 | ABCD | 一级技能
切割前设备确认需核对哪些内容？ | A. 设备状态牌 | B. 切割水流量 | C. 切割程序名 | D. 上一批产品记录 | AC | 一级技能
晶片切割膜领用后物料员检查内容包括？ | A. 型号正确 | B. 生产日期 | C. 是否破损 | D. 氮气柜编号 | ABC | 一级技能
哪些情况下必须进行磨刀？ | A. 更换新刀后 | B. 更换切割产品背材不同时 | C. 中途维修设备换刀后 | D. 每班开班时 | ABC | 一级技能
塑封体切割完成后的清洗溶液及要求？ | A. 纯水 | B. 酒精常温清洗5-15分钟 | C. 酒精每2天更换 | D. 超声清洗不能用力搅动 | BCD | 一级技能
晶片切割后需要填写哪些记录表单？ | A. F-PE0916晶片切割生产记录表 | B. F-PE09A8/DS9100参数记录表 | C. F-PE09B3换刀磨刀记录表 | D. 铁圈检查记录表 | ABCD | 一级技能
自检异常处理流程包括？ | A. 标记异常品 | B. 点墨点 | C. 通知技术员/领班 | D. 继续生产待品管判定 | ABC | 一级技能
关于晶片切割膜（蓝膜）的使用要求，以下正确的有？ | A. 晶片切割膜如超过72h不作业产品，需要放置氮气柜储存¦ | B. 拆封上机后30天内未使用完，剩余部分需报废¦ | C. MES系统内做28天预警¦ | D. 蓝膜可以重复使用不限次数 | ABC | 一级技能
晶片贴膜前需要做哪些确认工作？ | A. 检查铁圈是否洁净或变形 | B. 确认贴膜平台温度40±5℃ | C. 确认真空达到-65Kpa | D. 无需确认尺寸直接贴膜 | ABC | 一级技能
晶片切割过程中，操作工自检频率及要求包括？ | A. 子工单数量小于三枚抽检首枚即可 | B. 大于等于三枚隔三抽一 | C. AU品需要每片抽检确认产品质量 | D. 设备维修后不需要全检 | ABC | 一级技能
晶片切割时，关于刀痕宽度要求，以下表述正确的有？ | A. ZHZZ-SD4000-H1-50 BA刀痕宽度要求10≤刀痕宽度≤25um | B. Disco刀片均要求刀痕宽度≤10um | C. KNS SP-45-O-50-BB 刀痕宽度要求16≤宽度≤31um | D. 刀痕宽度不需要IPQC测量 | AC | 一级技能
晶片切割膜领用及储存，作业员必须遵守？ | A. 领取时确认晶片切割膜型号和日期 | B. 填写F-PE09B1领用记录表 | C. 物料员每48h确认排产计划，无计划则拆下放氮气柜 | D. 蓝膜可以长期暴露在空气中 | ABC | 一级技能
关于铁圈使用及清洁要求，正确的是？ | A. 每月使用酒精和无尘布清洁一次 | B. 铁圈变形规范≤1.5mm（晶片切割） | C. 铁圈变形后仍然可以使用 | D. 检查结果记录于F-PE09C9 | ABD | 一级技能
哪些情况下需要进行IPQC检验？ | A. 开班/台 | B. 换刀后首片 | C. 换型号首片 | D. 设备维修&保养后首片 | ABCD | 一级技能
贴膜重工要求，操作工必须遵守？ | A. 一般品晶片仅允许重工2次 | B. 重工2次后仍有异常需通知工程师处理 | C. AU品不可重工 | D. 重工后不需要填写记录表 | ABC | 一级技能
晶片切割设备状态牌的颜色含义，正确的有？ | A. 运行-绿色 | B. 待料-黄色 | C. 维修-红色 | D. 停机-白色 | ABC | 一级技能
关于晶片切割程序的管控，以下说法正确的是？ | A. 切割程序命名包含贴膜方向、切割数量和晶片料号 | B. 程序版本以A/B/C序列管理 | C. 量产机台可存储多个不同产品程式 | D. 程序上传前需工艺和设备工程师确认 | ABD | 一级技能
以下哪些属于WS工站外观不良品？ | A. 晶片划伤伤及钝化层 | B. 正面崩边触碰安全线 | C. 蓝膜切穿 | D. 晶粒表面有正常切割道硅粉未清理 | ABC | 一级技能
切割完成后的产品处置要求，包含？ | A. 10分钟内放入清洗机清洗 | B. 清洗完成后在晶片切割膜画√标记 | C. 不能立即清洗需放置切割机中冲水 | D. 直接堆叠放在料盒不需要标记 | ABC | 一级技能
晶片上料前注意事项有哪些？ | A. 确认工作台上无异物 | B. 铁环缺口对准切割盘定位销 | C. 确认真空达到切割要求 | D. 直接开始切割无需确认程序 | ABC | 一级技能
关于表面活性剂（Diamaflow）的使用，正确的是？ | A. 所有产品切割时均需使用688-k表面活性剂 | B. 加药机报警表面活性剂不足时技术员需及时添加 | C. 切割水中必须看到泡沫产生 | D. 只有大尺寸晶片才需要 | ABC | 一级技能
塑封体切割站中，关于铁圈清洁和变形规范，正确的是？ | A. 每月清洁一次 | B. 铁圈变形规范≤2mm | C. 变形铁圈需报废 | D. 无需记录检查结果 | ABC | 一级技能
塑封体贴膜作业时，必须执行的动作？ | A. 铁环缺口对准定位销（三角缺口在上） | B. 产品背面朝上放置 | C. 手动拉出UV膜均匀贴合 | D. 贴膜后无需检查气泡 | ABC | 二级技能
晶片切割刀更换后必须执行的动作？ | A. 磨刀 | B. 填写换刀磨刀记录表 | C. 确认刀痕宽度 | D. 测高 | ABCD | 二级技能
晶片切割站涉及铁圈管理的正确做法？ | A. 每月酒精清洁 | B. 专用治具测试变形量 | C. 变形>1.5mm报废 | D. 记录F-PE09C9 | ABCD | 二级技能
塑封体切割站异常管制中触发OCAP的不良项目包括？ | A. 切割偏位>0.3%/批 | B. 剥料异常30PCS/铁圈 | C. 刀痕宽度异常1次 | D. 组件尺寸超规格 | ABCD | 二级技能
晶片切割程序管理使用规范正确的是？ | A. 程序名和二维码呈现 | B. 技术员扫描条形码调取 | C. 核对程序名不核对版本号 | D. 每次调取都需工程师授权 | ABC | 二级技能
关于晶片切割膜领用及储存说法正确的有？ | A. 超30天未用完报废 | B. 拆封后MES 28天预警 | C. 每48h确认有无排产 | D. 必须氮气柜储存 | ABCD | 二级技能
哪些情况下需要送IPQC检验？ | A. 设备维修后 | B. 更换型号首件 | C. 换刀后首件 | D. 每间隔2h | ABC | 二级技能
下列对于AU品特殊要求正确的是？ | A. 禁止二次上机切割刀 | B. 每片自检 | C. 不可重工 | D. 切割速度减半 | ABC | 二级技能
切割刀寿命确认规则包括哪些要素？ | A. 刀刃露出量 | B. 切割米数 | C. 主轴电流 | D. 流程卡特殊要求 | ABD | 二级技能
晶片切割站异常管制标准中低良开立标准>0.4%/批的不良项目有？ | A. 晶片划伤 | B. 晶片破片 | C. 背面崩边 | D. 刀痕宽度异常 | ABC | 二级技能
操作工在晶片切割上料前需确认背面注意事项，具体包括？ | A. 晶片切割膜背面无异物 | B. 晶片与膜结合面无异物 | C. 如有异物需返工处 | 理 D. 铁圈缺口方向任意 | ABC | 二级技能
关于AU品（特殊品）在切割和贴膜时的特别要求，正确的是？ | A. AU品每片需抽检确认产品质量 | B. AU品禁止使用二次上机切割刀 | C. AU品不可重工，异常需扣留通知工程师 | D. AU品切割频率与普通品相同 | ABC | 二级技能
晶片切割时自检发现晶粒缺角，依据判定标准，操作工正确的做法？ | A. 判断缺角是否延伸至有效区，Z方向是否≤1/2晶粒厚度 | B. 短边≤0.5mm时缺角X/Y≤50um可接受 | C. 只要缺角就必须报 | 废 D. 需用无卤标记笔点除异常晶粒 | ABD | 二级技能
塑封体切割更换封装类型时，操作工需配合技术员完成哪些？ | A. 技术员删除上一型号切割程式并从公共盘调取对应程序 | B. 操作工确认程序与工单一致 | C. 填写F-PE0923《PS参数记录表》 | D. 操作工自行修改参数 | ABC | 二级技能
晶片切割程序版本管控及储存规范，正确的有？ | A. 切割程序以A/B/C序列管理版本 | B. 量产产品只能有一个最高版本 | C. 切割程序可存储在本地不联网 | D. 程序上传前需工艺和设备工程师签字 | ABD | 二级技能
晶片切割中针对AU品（特殊品）的特殊要求包括？ | A. AU品每片需要抽检确认产品质量 | B. AU品禁止使用二次上机切割刀 | C. AU品贴膜不可重工 | D. AU品切割刀可以使用任意旧刀 | ABC | 二级技能
关于刀痕宽度异常处理，操作工和技术员职责包含？ | A. 刀痕检测报警作业员可以解决 | B. 报警后需确认基准线与切割位置是否偏移 | C. 确认蛇形、斜切、崩边等问题 | D. 直接按开始键继续切割 | ABC | 二级技能
晶片贴膜后出现背面气泡的处理方式？ | A. 轻微小气泡可接受 | B. 不允许有气泡，需重工 | C. 一般品重工不超过2次 | D. AU品可重工一次 | BC | 二级技能
塑封体切割站中，关于切割程序命名及管理的正确说法？ | A. 切割程序根据封装类型和脚架类型区分 | B. 例如DFN1006-2L对应程序DFN1006-2L | C. 程序版本升级需要工艺和设备确认 | D. 程序上传不需要登记 | ABC | 二级技能
关于塑封体切割的毛边规格（Chipping）标准，正确的是？ | A. 毛边宽度X小于200um | B. 深度Y小于90um | C. 不能露出底材 | D. 毛边无任何限制 | ABC | 二级技能
关于切割刀使用记录及寿命追踪，技术员需填写？ | A. 在标签上填写设备号、领用时间 | B. 使用寿命（刀刃露出量和米数） | C. 更换原因（改机/到限/崩刀等） | D. 无需填写任何信息 | ABC | 二级技能
晶片切割机暖机及停开机规范，正确的是？ | A. 设备停机2小时以上需打开主轴和切割水暖机40分钟以上 | B. 停机6小时需通知技术员磨刀并校正基准线 | C. 暖机后第一片需打开预切割功能 | D. 停机后可直接切割 | ABC | 二级技能
关于晶片切割膜使用期限MES防错，包含？ | A. MES系统做晶片切割膜型号防错管控 | B. 28天预警 | C. 超过30天未使用完禁止使用 | D. 有效期无限 | ABC | 二级技能
晶片切割中，针对刀痕宽度超差排查措施包括？ | A. 确认磨刀后刀痕宽度在刀盒提供宽度±4um内 | B. 更换新刀必须磨刀 | C. 磨刀后须进行测高 | D. 不进行任何确认 | ABC | 二级技能
针对破片（裂片）产品的处理流程，作业员应当？ | A. 在裂片处使用Mark笔标记 | B. 通知技术员确认能否正常切割 | C. 如不能正常切割需要分块贴膜 | D. 直接报废处理不用记录 | ABC | 二级技能
在塑封体切割中，关于超声波清洗及酒精使用要求，正确的？ | A. 酒精使用2天必须通知技术员更换 | B. 更换后填写F-PE0959酒精更换记录表 | C. 酒精可无限使用 | D. 清洗时间5-15分钟 | ABD | 二级技能
关于IPQC对塑封体切割的检验频次，正确的有？ | A. 每天首件每窗口抽取5PCS测量基本尺寸 | B. 每个月所有封装进行一次全尺寸测量，抽检10PCS | C. 每4小时抽检一次外观 | D. 只测量刀痕，不测尺寸 | ABC | 二级技能
晶片切割膜重工记录及管控，必须填写的表单是？ | A. F-PE09B2《晶片贴膜重工记录表》 | B. 每次重工完成后填写 | C. 重工后需9个区域抽检 | D. 重工无次数限制 | ABC | 二级技能
前段外观判定指导书中，晶粒缺角/背面崩边的标准涉及？ | A. 短边≤0.5mm，背面崩边Y≤50um | B. Z方向崩边≤1/2晶粒厚度 | C. 缺角不延伸至有效区 | D. 任何缺角都允收 | ABC | 二级技能
晶片切割参数新建时，工艺工程师需遵循？ | A. 以Golden recipe作为参照 | B. 便于参数管理 | C. 随意设定参数 | D. 不需版本管理 | AB | 二级技能

## 简答题
试题描述(文本) | 参考答案 | 级别 | 题目属性
简述晶片切割前作业员需要核对流程卡哪些信息？（至少4项） | 产品型号、批号、晶片尺寸、切割刀型号、切割程序名、晶片切割膜型号等。 | 一级技能 | 生产封装-操作工
说明晶片贴膜重工的一般品允许重工次数及记录表单。 | 一般品晶片仅允许重工2次，重工后需填写F-PE09B2《晶片贴膜重工记录表》。 | 一级技能 | 生产封装-操作工
切割前确认泡沫产生不足或加药机报警应如何处理？ | 立即通知技术员添加表面活性剂，确保切割水中有连续泡沫。 | 一级技能 | 生产封装-操作工
简述晶片切割后清洗机清洗前放入要求。 | 确认工作台无异物，铁环四个平边对准四个底盘扣，防止脱落；10分钟内清洗。 | 一级技能 | 生产封装-操作工
塑封体贴膜前需要确认哪些设备参数？ | 贴膜平台温度35±5℃，用酒精擦拭台面无异物，确认塑封体切割膜型号正确。 | 一级技能 | 生产封装-操作工
晶片切割膜领用时需要注意哪些信息？ | 确认晶片切割膜型号和生产日期，填写F-PE09B1领用记录表。 | 一级技能 | 生产封装-操作工
简述WS站自检频率及针对AU品特殊要求。 | 子工单≥3枚隔三抽一；AU品每片抽检确认产品质量。 | 一级技能 | 生产封装-操作工
塑封体切割过程中发生真空错误报警，作业员如何初步处理？ | 检查切割深度是否过深导致底膜破裂漏真空，若无法处理立即停机通知技术员。 | 一级技能 | 生产封装-操作工
简述晶片上料前确认工作台无异物的方法。 | 目视检查，必要时使用气枪和油石清洁；确认铁圈缺口对准定位销后开启真空。 | 一级技能 | 生产封装-操作工
切割刀使用记录标签需要填写哪些信息？ | 设备号、领用时间、领用人、使用寿命（露出量和米数）和更换原因。 | 一级技能 | 生产封装-操作工
说明晶片切割程序上传服务器的完整确认流程。 | 工艺工程师+设备工程师核对程序名、切割参数锁定，签字登记F-PE09C4《WS程序登记表》，全部合格后上传服务器。 | 二级技能 | 生产封装-操作工
切割刀更换后如何确认刀痕宽度合格？ | 使用光板/磨刀板磨刀，测量刀痕宽度应在刀盒提供宽度±4μm范围内，若不合格需排查维修。 | 二级技能 | 生产封装-操作工
针对塑封体切割设备维修后（小于12h开机）需要做哪些检验？ | 维修的产品和开机首片进行全检，并通知IPQC复检。 | 二级技能 | 生产封装-操作工
简述晶片切割中途维修设备后技术员必须确认的3行切割质量及检查项目。 | 确认3行切割质量，左右确认有无偏移问题；如有换刀则需光板磨50刀。 | 二级技能 | 生产封装-操作工
AU品贴膜重工有何特殊要求？ | AU品不可重工，如有异常需扣留产品，通知工程师确认处理。 | 二级技能 | 生产封装-操作工
晶片切割膜领用后物料员根据什么时间确认排产计划？ | 每48h确认有无排产计划，如没有通知WS员工拆下放置氮气柜储存。 | 二级技能 | 生产封装-操作工
换刀磨刀完成后需填写哪些表单？ | F-PE09B3《换刀磨刀记录表单》，同时更新切割刀标签信息。 | 二级技能 | 生产封装-操作工
晶片切割程序命名规则三要素分别是什么？ | a.贴膜方向（U/L/D/R）；b.切割数量（SINGLE/Double）；c.晶片料号。 | 二级技能 | 生产封装-操作工
简述塑封体切割更换封装类型时技术员改机步骤。 | 删除上一型号程序；从公共盘调取对应程序至MFG文件夹；完成参数点检填写F-PE0923；通知作业员上料。 | 二级技能 | 生产封装-操作工
晶片切割设备报警处理中，作业员可以处理哪类报警？ | 只能解决刀痕检测报警，接触报警后需确认基准线及切割位置是否偏移。 | 二级技能 | 生产封装-操作工

## 实操题
试题描述(文本) | 参考答案 | 级别 | 题目属性
请模拟晶片贴膜操作前准备流程，列出关键步骤。 | 1. 核对流程卡与晶片信息；2. 检查铁圈洁净无变形；3. 确认晶片切割膜型号正确；4. 清洁贴膜平台；5. 确认平台温度40±5℃，真空≥-65Kpa；6. 开启等离子风扇，戴好手指套。 | 一级技能 | 生产封装-操作工
生产过程中发现晶片切割后刀痕宽度超出规范，请说明自检处理流程。 | 立即停机，通知技术员确认；测量刀痕宽度并与标准比对；如异常需重新磨刀或调整参数，整改后首片送IPQC复检。 | 一级技能 | 生产封装-操作工
如何正确执行晶片切割上料操作（含铁圈定位）？ | 取出产品目视背面无异物；铁环缺口对准切割盘定位销；打开真空确认真空达标；按Start键开始切割。 | 一级技能 | 生产封装-操作工
请演示晶片切割膜更换后首件检查动作要点。 | 检查膜型号日期；空跑清洁平台；切割后首片在高倍显微镜下检查切割质量（崩边、刀痕、偏移）。 | 一级技能 | 生产封装-操作工
模拟塑封体切割换型号时技术员改机操作流程。 | 删除上一型号切割程序；从公共盘调取对应程序至MFG文件夹；完成参数点检并填写F-PE0923；通知作业员上料并核对程序名。 | 一级技能 | 生产封装-操作工
描述晶片破片后贴膜处理方法。 | 用马克笔标记裂片处；技术员手动调整Θ水平后确认能否正常切割；不能正常则分块贴膜，边缘画黑标识。 | 一级技能 | 生产封装-操作工
操作工如何执行真空吸笔作业前检查？ | 目视检查吸笔污染/损坏；吸取假片确认真空正常；如有掉落等问题立即报修。 | 一级技能 | 生产封装-操作工
自检发现晶粒表面脏污（硅粉残留）应如何点除墨点？ | 使用油性标记笔点除异常晶粒，墨点占单颗50%以上，不触碰附近晶粒和切割道；短边<0.3mm晶粒四颗中间点墨点。 | 一级技能 | 生产封装-操作工
晶片切割后需在10分钟内清洗，请说明清洗前产品摆放要求。 | 铁环四平边对准底盘扣，确认清洗时间参数，放入后防止脱落。 | 一级技能 | 生产封装-操作工
简述塑封体切割膜（UV膜）拆封后储存及报废规则。 | 24h不使用须拆下氮气柜避光储存；拆封后一个月未用完需报废，MES内做28天预警。 | 一级技能 | 生产封装-操作工
演示换刀磨刀完整动作及验证方法。 | 按操作说明书换刀，安装后使用磨刀板/光板磨刀，测量刀痕宽度在±4μm内，测高，填写换刀磨刀记录表，首片送IPQC。 | 二级技能 | 生产封装-操作工
模拟晶片切割程序调取与核对（含条形码扫描）。 | 技术员扫描流程卡上程式名条形码，机台自动调取对应程序，操作员核对程序名与流程卡一致，不核对版本号。 | 二级技能 | 生产封装-操作工
处理切割设备主轴异常导致崩边变大的情景。 | 停机，通知设备工程师检查主轴偏摆，使用假片测试，更换主轴或调整参数，验证切割质量合格后恢复生产。 | 二级技能 | 生产封装-操作工
晶片切割膜拆封后需做MES防错，请说明防错机制。 | MES系统内做晶片切割膜型号防错管控，扫描膜条码与流程卡匹配，不匹配则无法上料。 | 二级技能 | 生产封装-操作工
如果切割程序丢失，如何从服务器恢复并确认正确性？ | 技术员从服务器公共盘重新下载对应程序至MFG文件夹，工艺工程师核对程序名和参数锁定，确认无误签字后使用。 | 二级技能 | 生产封装-操作工
模拟塑封体切割换刀后磨刀及测高步骤。 | 安装新刀，使用磨刀板磨刀，参数参照MUXPS-OI002，磨刀后执行测高，磨耗量控制在0.01~0.04mm。 | 二级技能 | 生产封装-操作工
晶片切割设备因刀痕检测频繁报警，操作员排查步骤。 | 先清洁镜头，确认基准线偏移否，左右移屏查看蛇形/崩边，若无法解决则通知技术员检查主轴/刀痕检测传感器。 | 二级技能 | 生产封装-操作工
生产过程中发现晶片切割膜切穿，如何处理并触发OCAP？ | 立即停机，该片产品报废，通知技术员检查切割高度和刀痕，填写OCAP-PS-005/WS-005，追溯前后批次。 | 二级技能 | 生产封装-操作工
演示晶片切割膜领用后物料员如何执行48h确认机制。 | 每48h查看生产排程，若无排产计划则通知WS员工将膜拆下放置氮气柜，并记录拆装时间。 | 二级技能 | 生产封装-操作工
晶片切割完成后晶粒背面刀痕浅需用显微镜确认，请详细操作。 | 使用光学显微镜对整片晶片背面进行扫描确认，无刀痕或断续需通知技术员维修设备，重新切割或判定。 | 二级技能 | 生产封装-操作工

## 案例分析
试题描述(文本) | 参考答案 | 级别 | 题目属性
某批晶片切割过程中，作业员自检发现连续3颗晶粒正面崩边触及安全线，请分析可能原因并给出处理措施。 | 可能原因：切割刀磨损/崩刃、切割参数不当、主轴异常。措施：立即停机，通知技术员检查刀痕和崩边状况，更换切割刀或调整参数，排查后首片送IPQC，追溯之前产品全检。 | 一级技能 | 生产封装-操作工
贴膜后晶片背面出现气泡，但未超出铁圈区域，能否继续作业？说明依据。 | 不能。依据标准：Mounting后背面气泡不允许存在。需重工处理，一般品可重工2次并填写重工记录表。 | 一级技能 | 生产封装-操作工
上料时发现铁圈变形量约1.8mm，是否可以继续使用？如何处理？ | 晶片切割铁圈变形规范≤1.5mm，不可使用。需做报废处理，记录于铁圈检查记录表，更换合格铁圈。 | 一级技能 | 生产封装-操作工
某AU批次产品在塑封体切割后UV解胶发现部分产品残胶未剥干净，应如何处置？ | 通知技术员确认是否有残胶问题；无残胶可手动祛除，有残胶则报废处理并触发OCAP排查，同时保留切割膜半个月。 | 一级技能 | 生产封装-操作工
切割机在运行时报“刀痕检测报警”，作业员解除报警后需要执行哪些确认动作？ | 确认基准线与切割位置是否偏移；左右移屏检查蛇形、斜切、崩边等问题；如有异常立即停机通知技术员。 | 一级技能 | 生产封装-操作工
批号为A的晶片切割膜领用时发现型号与流程卡不符但生产紧急，是否可以先用？ | 不可以。必须严格执行MES防错管控，禁止使用错误型号切割膜，否则会导致切割异常甚至整批报废。 | 一级技能 | 生产封装-操作工
某操作工在换刀磨刀后未填写F-PE09B3表单，直接开始生产，请评价该行为后果。 | 违反作业指导书要求，换刀磨刀记录缺失导致刀具寿命追溯失效，可能引发批量品质问题，需立即补填并上报主管。 | 一级技能 | 生产封装-操作工
塑封体切割时发现第二焊点鱼尾断裂但拉力值合格，依据指导书应如何判定？ | 拒收。指导书明确2nd鱼尾断裂不可接受，即使拉力合格也必须报废或触发异常处理。 | 一级技能 | 生产封装-操作工
晶片切割膜储存超过72h未使用，操作员直接上机，是否合规？ | 不合规。晶片切割膜如超过72h不作业产品，必须放置氮气柜储存，直接上机可能导致膜性能变化影响切割。 | 一级技能 | 生产封装-操作工
IPQC抽检发现晶粒背面崩边Y方向65um，晶粒短边0.6mm，是否允收？依据是什么？ | 允收。标准短边＞0.5mm，背面崩边Y≤75um且Z≤1/2晶粒厚度为允收。 | 一级技能 | 生产封装-操作工
某技术员更换新刀后忘记磨刀，直接切割生产，导致连续10片晶粒崩边严重超标。请分析风险并给出纠正措施。 | 风险：刀具刃口锋利度不足，切割质量失控，可能造成大批报废。措施：立即停机，重新磨刀并测高，确认刀痕宽度；对已切割产品全检并按不良品处理，换刀磨刀记录补填，对技术员重新培训。 | 二级技能 | 生产封装-操作工
MES系统中切割程序名正确但版本号不一致，操作工是否可以放行生产？依据是什么？ | 可以放行。依据作业指导书规定：核对程序名即可，不核对版本号，版本由工艺升级管理。 | 二级技能 | 生产封装-操作工
塑封体切割过程中连续出现3个铁圈剥料异常（每个铁圈约35PCS未剥干净），请分析OCAP触发等级及处理步骤。 | 触发OCAP-PS-0011（单铁圈30PCS或连续三个铁圈剥料异常）。立即停机，通知工艺/设备排查超声波参数或膜残留，对异常批全检，填写OCAP报告，追溯前批次。 | 二级技能 | 生产封装-操作工
AU批次晶片切割前发现切割刀型号正确但集中度与流程卡不符（要求70实际50），如何处理？ | 不可使用。依据规则集中度不一致不可使用，通知工艺工程师更换符合要求的切割刀，填写异常报告。 | 二级技能 | 生产封装-操作工
某批晶片切割膜领用时发现剩余有效期仅2天，而生产排程需要5天，物料员应如何处理？ | 物料员需领用新膜，不能使用即将过期的膜，避免作业中断；旧膜做报废处理，并在MES中预警。 | 二级技能 | 生产封装-操作工
晶片切割站铁圈检查发现变形1.7mm，但产线只有该铁圈可用，能否继续使用？说明理由。 | 不能使用，晶片切割铁圈变形规范≤1.5mm，超差会引发贴膜偏移和切割定位异常，必须报废处理。 | 二级技能 | 生产封装-操作工
操作工在切割前发现真空吸笔污染且吸取假片掉落，但继续使用，导致晶片掉落破损，请分析错误及改进。 | 违反作业指导书“每次作业前需检查吸笔”的要求。正确做法：立即维修或更换吸笔，停止作业，并培训员工落实点检。 | 二级技能 | 生产封装-操作工
切割设备换型号时，技术员未删除上一型号切割程序，造成程序混淆切错产品，请提出预防措施。 | 严格执行改机流程，删除旧程序后再调取新程序，双人复核程序名，增加防错扫描。 | 二级技能 | 生产封装-操作工
晶片切割膜领用记录表未填写领用时间，导致膜超期未拆下氮气柜，产生品质隐患。如何规范？ | 加强物料员培训，每48h确认必须基于记录时间，未填写的追究责任，补充填写并增加监督机制。 | 二级技能 | 生产封装-操作工
刀痕宽度连续测量超出标准，但技术员仅简单磨刀未排查主轴，后续又出现同样问题，应如何系统解决？ | 需全面检查主轴偏摆、刀架夹持力、冷却水流量，并重新校正基准线，使用光板测试，必要时更换主轴组件。 | 二级技能 | 生产封装-操作工