## 判断题
试题描述(文本) | 正确答案 | 级别 | 题目属性
银胶在冰箱存储和运输过程中必须垂直放置，严禁横放。 | 正确 | 一级技能 | 生产封装-操作工
操作员领取银胶时不需要确认有效期，直接上机使用。 | 错误 | 一级技能 | 生产封装-操作工
DFN系列产品拆封后的脚架最多允许两包同时放在上料区。 | 错误 | 一级技能 | 生产封装-操作工
晶粒黏着前操作员需核对BD图确认晶粒型号、脚架规格。 | 正确 | 一级技能 | 生产封装-操作工
交接班时若机器正常生产，可以不进行首件检验直接继续生产。 | 错误 | 一级技能 | 生产封装-操作工
从冰箱取出银胶时可以用手直接接触胶管壁以便快速回温。 | 错误 | 一级技能 | 生产封装-操作工
银胶回温标签必须在胶回温后贴在胶筒外壳上以便控制使用寿命。 | 正确 | 一级技能 | 生产封装-操作工
吸嘴达到使用寿命后，操作员可自行继续使用直到出现不良。 | 错误 | 一级技能 | 生产封装-操作工
操作员上料晶片前需在≥50倍显微镜下检查晶片是否有擦伤、脏污。 | 正确 | 一级技能 | 生产封装-操作工
机台上的离子风装置绿灯亮表示正常工作，无需确认风向。 | 错误 | 一级技能 | 生产封装-操作工
脚架拆封后必须在标签上记录信息并贴于包装上。 | 正确 | 一级技能 | 生产封装-操作工
每班开班、换型号时需核对顶针、吸嘴等辅助工具型号。 | 正确 | 一级技能 | 生产封装-操作工
DFN封装产品首检时只需调机料左右蘸胶各焊片一列做首检。 | 正确 | 一级技能 | 生产封装-操作工
操作员自检发现产品异常时应继续生产并记录。 | 错误 | 一级技能 | 生产封装-操作工
晶粒黏著结束后，废晶片切割膜需要保存6个月（无特殊要求）。 | 正确 | 一级技能 | 生产封装-操作工
点胶头清洗时导电胶与绝缘胶点胶头可以混在一起清洗。 | 错误 | 一级技能 | 生产封装-操作工
操作员需在交接班时确认设备上的产品名称、批号是否与流程卡一致。 | 正确 | 一级技能 | 生产封装-操作工
银胶回温后有效期包含回温时间。 | 正确 | 一级技能 | 生产封装-操作工
物料堆放时周转筐放置不能超过限高线，料盒放置≤4层。 | 正确 | 一级技能 | 生产封装-操作工
操作员可以使用铅笔填写生产记录表。 | 错误 | 一级技能 | 生产封装-操作工
烘箱烘烤出现报警时，必须等温度降到80℃以下才能打开烘箱门。 | 正确 | 一级技能 | 生产封装-操作工
共晶焊产品首检需使用调机料焊片三列做首检。 | 正确 | 一级技能 | 生产封装-操作工
在机器生产过程中，可以同时在同一台机台生产两个不同子批产品。 | 错误 | 一级技能 | 生产封装-操作工
操作员需要每4小时对蘸胶针使用无尘布头棉签进行擦拭。 | 正确 | 一级技能 | 生产封装-操作工
操作员交接班时确认吸嘴型号及其寿命符合要求是必须项。 | 正确 | 一级技能 | 生产封装-操作工
银胶回温时需在室温下回温至少1小时。 | 正确 | 一级技能 | 生产封装-操作工
晶粒黏著机台停止大于10分钟后，需手动擦试点胶头并挤胶3次方可生产。 | 正确 | 一级技能 | 生产封装-操作工
导电胶的气管塞与绝缘胶的气管塞可以混用。 | 错误 | 一级技能 | 生产封装-操作工
每张晶片取芯结束后要计算上芯率，银胶焊要求≥99.8%。 | 正确 | 一级技能 | 生产封装-操作工
操作员在更换银胶筒后需在显微镜下检查点胶头有无堵塞。 | 正确 | 一级技能 | 生产封装-操作工
镀银脚架拆包后有效期为15天。 | 正确 | 二级技能 | 生产封装-操作工
晶粒长边尺寸小于0.5mm时优先选用蘸胶方式作业。 | 正确 | 二级技能 | 生产封装-操作工
艾科瑞思HX2100D点胶处压缩气范围只与晶粒长边有关，Y≥2mm时范围0.015～0.22Mpa。 | 正确 | 二级技能 | 生产封装-操作工
绝缘胶GD-8813NDA胶层厚度标准为7um~25um。 | 错误 | 二级技能 | 生产封装-操作工
烘箱内不同型号银胶产品可以放在同一烘箱烘烤。 | 错误 | 二级技能 | 生产封装-操作工
蘸胶盘中银胶量检查时机为1次/交接班及1次/2小时。 | 正确 | 二级技能 | 生产封装-操作工
操作员需确认顶针、吸嘴中心与摄像头三点一直线，否则通知技术员调整。 | 正确 | 二级技能 | 生产封装-操作工
SKW STC800氮气压力范围为5~10 L/min。 | 正确 | 二级技能 | 生产封装-操作工
DFN封装尾工单尾条不满一整条需做标记，按《DFN封装尾条标记作业指导卡》执行。 | 正确 | 二级技能 | 生产封装-操作工
现场使用的无尘布头棉签每6小时更换一次。 | 正确 | 二级技能 | 生产封装-操作工
导电胶点胶头每7天清洗一次。 | 错误 | 二级技能 | 生产封装-操作工
晶粒黏著后需确认脚架椭圆孔朝上。 | 正确 | 二级技能 | 生产封装-操作工
更换晶粒供应商时，操作员无需调整吸芯内缩距离。 | 错误 | 二级技能 | 生产封装-操作工
吸嘴擦拭频次SKW设备每40K擦拭一次，艾科瑞思每50K擦拭一次。 | 正确 | 二级技能 | 生产封装-操作工
银胶余量警戒线标识为胶筒上0.5cm处画线。 | 正确 | 二级技能 | 生产封装-操作工
当机器停止大于8小时，需要试生产一条并首检合格才能正常生产。 | 正确 | 二级技能 | 生产封装-操作工
物料员发放吸嘴时需贴上标签注明型号、可使用次数。 | 正确 | 二级技能 | 生产封装-操作工
胶盘中胶量低于下限需进行推晶测试，但操作工可直接报废产品。 | 错误 | 二级技能 | 生产封装-操作工
使用MAP方式作业时，必须同时开启墨点识别功能。 | 正确 | 二级技能 | 生产封装-操作工
DFN盒装脚架在运输中可竖放以节省空间。 | 错误 | 二级技能 | 生产封装-操作工
操作员每张晶片结束后需检查晶片切割膜是否有好晶粒残留及顶针印。 | 正确 | 二级技能 | 生产封装-操作工
绝缘胶制程必须使用标记专用胶盘，且不可与导电胶盘混用。 | 正确 | 二级技能 | 生产封装-操作工
点胶头内径0.3mm以下，孔径小于原内径80%需更换。 | 正确 | 二级技能 | 生产封装-操作工
生产过程中若晶粒背面有明显顶针划痕，操作员需立即停机并通知领班追溯。 | 正确 | 二级技能 | 生产封装-操作工
更换胶盘后需重新调整刮胶高度、蘸胶高度和点胶高度。 | 正确 | 二级技能 | 生产封装-操作工
晶粒黏著机台计数器不需要每次上料清零。 | 错误 | 二级技能 | 生产封装-操作工
操作员在设备运行时可随意打开安全门调整顶针。 | 错误 | 二级技能 | 生产封装-操作工
暂停休息时轨道中不得留有产品，停机大于1.5小时已点胶未焊片脚架需清出导轨。 | 正确 | 二级技能 | 生产封装-操作工
晶粒黏著站质量交收标准中空洞总面积≤50%晶粒面积（客户特殊除外）。 | 正确 | 二级技能 | 生产封装-操作工

## 单选题
试题描述(文本) | A选项(文本) | B选项(文本) | C选项(文本) | D选项(文本) | 正确答案 | 级别 | 题目属性
晶粒黏著作业时，离子风机应对准哪个位置？ | 晶粒盒 | 吸晶粒位置 | 脚架料盒 | 操作员手部 | B | 一级技能 | 生产封装-操作工
每班开班，操作员需核对吸嘴寿命，吸嘴寿命一般以多少次为参考？ | 50K | 100K或150K | 500K | 1KK | B | 一级技能 | 生产封装-操作工
下列哪种情况必须做首件检验？ | 交接班机器正常生产 | 更换吸嘴后 | 机台暂停10分钟 | 吃饭回来 | B | 一级技能 | 生产封装-操作工
关于晶粒搬运，以下正确的是？ | 单手拿取wafer | 搬运前检查片环框挡针是否挡好 | 可重叠放置wafer框 | 无需使用小车 | B | 一级技能 | 生产封装-操作工
操作员自检时发现晶粒位置略有偏移但仍在标准范围内，应如何处理？ | 继续生产 | 及时停机调整 | 不理会 | 直接报废 | B | 一级技能 | 生产封装-操作工
银胶标签中“过期时间”如何确定？ | 回温时间+24h | 启用时间+有效期 | 随意填写 | 领用人决定 | B | 一级技能 | 生产封装-操作工
吸嘴出现哪种情况需要更换？ | 表面光亮 | 有银胶沾污或破损 | 使用不到寿命 | 型号匹配 | B | 一级技能 | 生产封装-操作工
交接班时产品交接需要确认什么？ | 仅产量 | 晶粒数量与流程卡一致且标识已装区域 | 仅设备参数 | 只确认脚架 | B | 一级技能 | 生产封装-操作工
脚架存放要求正确的是？ | 裸露在空气中 | 拆包后需放在氮气柜 | 可随意堆放 | 无需防氧化 | B | 一级技能 | 生产封装-操作工
操作员发现晶粒背面有顶针印异常时首先应？ | 继续生产 | 通知领班并追溯 | 自行调整顶针 | 更换银胶 | B | 一级技能 | 生产封装-操作工
银胶回温后，从仓库冰柜取出再次放回冰箱时间应控制在？ | 10分钟内 | 15分钟内 | 30分钟内 | 无要求 | B | 一级技能 | 生产封装-操作工
关于顶针存储，以下正确是？ | 顶针针尖朝上 | 插入泡沫中以防受损 | 不需要标签 | 可重复无限使用 | B | 一级技能 | 生产封装-操作工
操作员在上料晶片前需要核对什么？ | 晶粒批号与流程卡一致 | 晶粒颜色 | 烘箱温度 | 顶针寿命 | A | 一级技能 | 生产封装-操作工
下列哪种物料存放时需要放置在氮气柜中？ | 未拆封银胶 | 拆封后的脚架 | 吸嘴 | 镊子 | B | 一级技能 | 生产封装-操作工
每张晶片结束后，操作员需在晶片切割膜上记录什么？ | 机台编号 | 生产数量和签名 | 银胶批号 | BD图版本 | B | 一级技能 | 生产封装-操作工
关于银胶领用原则，以下正确的是？ | 任意拿取 | 先进先出 | 可二次回温 | 不必贴标签 | B | 一级技能 | 生产封装-操作工
操作员首检标记方法中，作业员的标记符号是？ | T | O | √ | ● | B | 一级技能 | 生产封装-操作工
下列哪种行为符合5S要求？ | 冰箱内放置杂物 | 胶管横放 | 银胶分类摆放整齐 | 工具乱放 | C | 一级技能 | 生产封装-操作工
晶粒黏著设备正常生产状态指示牌应翻到？ | 停机 | 维修 | 运行 | 待料 | C | 一级技能 | 生产封装-操作工
操作员更换吸嘴前需要在显微镜下确认？ | 吸嘴颜色 | 吸嘴有无缺损沾污 | 吸嘴重量 | 吸嘴材质 | B | 一级技能 | 生产封装-操作工
机器上料时，最多可放置几包已拆封脚架（常规SOT）？ | 1包 | 2包 | 3包 | 不限 | B | 一级技能 | 生产封装-操作工
操作员自检时需在多少倍显微镜下目视检查？ | 10倍 | ≥50倍 | 100倍以上 | 肉眼即可 | B | 一级技能 | 生产封装-操作工
晶粒黏著后废晶片切割膜无特殊要求需保存多久？ | 3个月 | 6个月 | 1年 | 永久 | B | 一级技能 | 生产封装-操作工
晶粒黏著作业时，操作员必须佩戴什么？ | 棉手套 | 防静电手套及静电环 | 普通手套 | 无需佩戴 | B | 一级技能 | 生产封装-操作工
银胶焊晶粒上芯率要求为？ | ≥99.5% | ≥99.8% | ≥99.95% | ≥100% | B | 二级技能 | 生产封装-操作工
共晶焊晶粒上芯率要求为？ | ≥99.5% | ≥99.8% | ≥99.95% | ≥100% | C | 二级技能 | 生产封装-操作工
镀银脚架拆包后有效期为？ | 7天 | 15天 | 30天 | 12个月 | B | 二级技能 | 生产封装-操作工
现场使用的无尘布头棉签更换周期？ | 每2小时 | 每4小时 | 每6小时 | 每天 | C | 二级技能 | 生产封装-操作工
SKW设备吸嘴擦拭频次为？ | 20K一次 | 40K一次 | 50K一次 | 100K一次 | B | 二级技能 | 生产封装-操作工
烘箱氮气流量幂帆烤箱要求不小于？ | 40L/min | 60L/min | 80L/min | 100L/min | C | 二级技能 | 生产封装-操作工
DFN产品首检合格后生产的第一条产品需要做什么？ | 直接流片 | 做外观检验 | 做推晶测试 | 真空包装 | B | 二级技能 | 生产封装-操作工
晶粒黏著后，脚架穿越机台时椭圆孔应朝？ | 朝下 | 朝上 | 无要求 | 朝左 | B | 二级技能 | 生产封装-操作工
在正常生产中，操作员需使用无尘布头棉签擦拭蘸胶针的频率？ | 1次/小时 | 1次/2小时 | 1次/4小时 | 1次/班 | B | 二级技能 | 生产封装-操作工
MAP方式作业需同时开启什么功能？ | 胶量检测 | 墨点识别功能 | 温度补偿 | 真空检测 | B | 二级技能 | 生产封装-操作工
烤箱超温报警设定值应为对应烘烤程式最高温度加多少？ | 3℃ | 5℃ | 10℃ | 15℃ | B | 二级技能 | 生产封装-操作工
银胶回温后启用前需要粘贴？ | 防潮标签 | 回温标签 | 电压标签 | 设备标签 | B | 二级技能 | 生产封装-操作工
晶粒偏大产品需要确认什么避免溢胶？ | X-RAY确认背面银胶覆盖 | 推晶测试 | 胶量称重 | 烘烤时间 | A | 二级技能 | 生产封装-操作工
绝缘胶84-3J胶层厚度标准范围？ | 7~25um | 12~25um | 3~20um | 5~15um | A | 二级技能 | 生产封装-操作工
导电胶晶丰5002BG-6点胶有效期为？ | 24h | 48h | 7天 | 12h | B | 二级技能 | 生产封装-操作工
晶粒黏著机台三点一直线检查不包括以下哪项？ | 吸嘴 | 顶针 | 摄像头中心 | 点胶头 | D | 二级技能 | 生产封装-操作工
导电胶84-1L在室温下的有效期是多久？ | 24小时 | 48小时 | 7天 | 12小时 | B | 一级技能 | 生产封装-操作工
晶粒黏著作业时，吸嘴达到使用寿命后应如何处理？ | 继续使用至出现不良 | 以旧换新，并做品质确认 | 清洗后继续使用 | 仅由技术员决定是否更换 | B | 一级技能 | 生产封装-操作工
操作员交接班时，关于产品交接必须确认？ | 仅核对晶粒数量 | 确认产品名称、批号、数量及未装晶粒区域标识 | 只查看设备运行状态 | 无需确认，直接接班 | B | 一级技能 | 生产封装-操作工
下列哪种情况操作员需进行首件检验？ | 交接班时机器正常生产且无产品更换 | 更换吸嘴/顶针后 | 正常生产中每2小时 | 仅品质人员要求时 | B | 一级技能 | 生产封装-操作工
关于银胶存储，冰箱内银胶应如何放置？ | 可以横放节省空间 | 垂直放置，分类整齐，不允许放置杂物 | 可堆叠任意摆放 | 无需区分导电和绝缘胶 | B | 一级技能 | 生产封装-操作工
晶粒黏著后自检时发现产品侧过45°观察爬胶高度，应使用什么工具？ | 电脑屏幕 | 光学显微镜 | 测力仪 | X-RAY | B | 一级技能 | 生产封装-操作工
对于银胶胶厚判断，导电胶的胶层厚度标准范围是多少？ | 7um～25um | 12um～25um | 3um～20um | 10um～30um | C | 一级技能 | 生产封装-操作工
脚架拆封后，DFN系列产品最多允许有几包已拆封脚架在上料区？ | 2包 | 3包 | 1包 | 无限制 | C | 一级技能 | 生产封装-操作工
以下哪种吸嘴外观属于正常可使用？ | 吸嘴有裂纹 | 吸嘴沾污严重 | 吸嘴无缺损无沾污 | 吸嘴表面有凹坑 | C | 一级技能 | 生产封装-操作工
银胶回温后，物料员在胶筒上做余量警戒线标识的高度是？ | 1cm | 0.5cm | 0.2cm | 2cm | B | 一级技能 | 生产封装-操作工
晶粒黏著设备离子风装置指示灯亮什么颜色表示正常工作？ | 红灯 | 黄灯 | 绿灯 | 蓝灯 | C | 一级技能 | 生产封装-操作工
无尘布头棉签现场使用要求每多少小时更换一次？ | 2小时 | 4小时 | 6小时 | 12小时 | C | 一级技能 | 生产封装-操作工
关于晶粒黏著后产品烘烤，下列说法错误的是？ | 不同型号银胶不能放在同一烘箱烘烤 | 烘箱超温报警设置值为最高温度+5℃ | 烤箱每层最多摆放8盒料盒 | 烘烤过程中可以随时打开烘箱门检查 | D | 一级技能 | 生产封装-操作工
操作员自检时发现晶粒位置略有偏移但未超出标准，应该怎么做？ | 不理会继续生产 | 及时通知技术员调整机台 | 记录但不用停机 | 等到换班再处理 | B | 二级技能 | 生产封装-操作工
关于导电胶点胶头清洗频率，按照作业指导书应为？ | 每天一次 | 每4天一次 | 每7天一次 | 每10天一次 | B | 二级技能 | 生产封装-操作工
蘸胶晶粒黏著时，胶盘内银胶量不足时应如何处理？ | 继续生产至用完 | 立即添加回温好的银胶 | 用过期银胶补充 | 停机等待工程师 | B | 二级技能 | 生产封装-操作工
晶粒黏著后，脚架传送方向的右上角用mark笔做标记，作业员标记符号是？ | √ | T | o | ★ | C | 二级技能 | 生产封装-操作工
DFN产品首检时，应使用什么方式进行？ | 使用调机料左右蘸胶各焊片一列 | 连续生产10条再检验 | 无需首检 | 仅检验外观即可 | A | 二级技能 | 生产封装-操作工
顶针寿命到期后，机台会如何反应？ | 继续运行 | 自动停机并报警 | 黄灯闪烁 | 产量清零 | B | 二级技能 | 生产封装-操作工
关于物料堆放高度，料盒放置时要求不超过几层？ | 2层 | 3层 | 4层 | 5层 | C | 二级技能 | 生产封装-操作工
操作员暂停休息超过10分钟再次生产前必须？ | 直接开启生产 | 用干净脚架隔层纸擦拭点胶头并挤胶3次 | 更换银胶 | 重新开机 | B | 二级技能 | 生产封装-操作工
银胶焊晶片上芯率要求至少为多少？ | 99.5% | 99.8% | 99.95% | 99.9% | B | 二级技能 | 生产封装-操作工
对于镀银脚架拆包后的有效期管控是？ | 7天 | 15天 | 30天 | 60天 | B | 二级技能 | 生产封装-操作工
操作员在机台上料区最多可放置已拆封脚架数量（除DFN外）？ | 1包 | 2包 | 3包 | 不限 | B | 二级技能 | 生产封装-操作工
晶粒黏著使用的吸嘴型号依据什么选择？ | 操作员经验 | 装配图(BD图)指定型号 | 银胶类型 | 设备默认 | B | 二级技能 | 生产封装-操作工
晶粒黏著后，每个子批结束需在流程卡上填写哪些信息？ | 仅日期 | 日期、数量、条数、盒号 | 仅操作员姓名 | 设备编号 | B | 二级技能 | 生产封装-操作工
关于SKW设备使用无尘布头棉签擦拭吸嘴的频率？ | 20K一次 | 40K一次 | 50K一次 | 100K一次 | B | 二级技能 | 生产封装-操作工
晶粒黏著过程若机器停止大于8小时后重新生产，需要？ | 试生产一条并按首检要求检验 | 直接连续生产 | 更换全部吸嘴 | 清理机台即可 | A | 二级技能 | 生产封装-操作工

## 多选题
试题描述(文本) | A选项(文本) | B选项(文本) | C选项(文本) | D选项(文本) | 正确答案 | 级别
操作员交接班时需要确认哪些辅助工具型号寿命？ | A.吸嘴 | B.顶针 | C.点胶头 | D.镊子 | ABC | 一级技能
银胶回温标签上必须包含哪些信息？ | A.银胶型号 | B.设备号 | C.回温时间 | D.过期时间 | ABCD | 一级技能
首检时机包括哪些情况？ | A.开机 | B.换型号 | C.保养后 | D.每周一次 | ABC | 一级技能
以下属于操作员自检内容的有？ | A.开机 | B.换型号 | C.保养后 | D.每周一次 | ABC | 一级技能
操作员上料前需要核对的内容？ | A.晶粒批号 | B.脚架型号 | C.银胶型号 | D.烘箱程序 | ABC | 一级技能
关于银胶存储要求正确的有？ | A.垂直放置 | B.冰箱内分类整齐 | C.可横放 | D.放置杂物 | AB | 一级技能
晶粒黏著正常生产中需要进行的检查？ | A.每小时屏幕检验外观 | B.每小时测量胶厚 | C.每4h自检外观 | D.每班推晶 | AC | 一级技能
操作员发现吸嘴沾污时应如何处理？ | A.继续使用 | B.更换吸嘴 | C.用无尘布擦拭 | D.通知技术员维修 | BC | 一级技能
下列哪些属于操作员必须穿戴的静电防护用品？ | A.防静电衣 | B.防静电帽 | C.防静电鞋 | D.护目镜 | ABC | 一级技能
操作员填写记录要求正确的有？ | A.清晰规范 | B.可使用铅笔 | C.禁止涂改液 | D.提前记录 | AC | 一级技能
晶粒黏著后晶片切割膜检查项目包括？ | A.顶针印 | B.背层脱落 | C.碎角残留 | D.银胶扩散 | ABC | 一级技能
吸嘴需要更换的情况包括？ | A.吸嘴沾污 | B.吸嘴破损 | C.寿命到期 | D.更换产品型号时 | ABCD | 一级技能
操作员需在交接班确认设备哪些项目？ | A.参数记录表 | B.吸嘴型号寿命 | C.顶针型号寿命 | D.点胶量大小 | BC | 一级技能
操作员在拿取料盒时应注意？ | A.一次只拿一个 | B. 一只手提取另一只手托底 | C. 可以叠放运输 | D. 箭头方向一致 | ABD | 一级技能
以下哪些属于吸嘴外观异常？ | A.缺损 | B.银胶沾污 | C.硅屑沾污 | D.轻微磨损 | ABC | 一级技能
下列哪些属于银胶焊产品外观检验项目？ | A.爬胶高度 | B.晶粒位置 | C.空洞比例 | D.推晶值 | ABC | 二级技能
关于吸嘴存储标签必须包含？ | A.吸嘴型号 | B.设备号 | C.可使用次数 | D.银胶批号 | ABC | 二级技能
操作员更换顶针后需要执行？ | A.三点一直线校准 | B.顶针高度检查 | C.首条产品首检 | D.修改程式 | ABC | 二级技能
绝缘胶与导电胶必须分开存放或使用的有？ | A.点胶头 | B.气管塞 | C.连接器 | D.镊子 | ABC | 二级技能
银胶焊晶粒上芯率低于标准时，操作员应？ | A.继续生产 | B.通知领班 | C.追溯异常 | D.报废晶片 | BC | 二级技能
关于晶粒黏著后脚架尾条标记的要求？ | A.使用钨钢笔标记 | B.标记位置在小圆孔下方 | C.任意位置 | D.不需要标记 | AB | 二级技能
使用MAP方式作业时需开启的功能？ | A.墨点识别 | B.边晶检测 | C.温度补偿 | D.真空检测 | AB | 二级技能
以下哪些属于操作员每张晶片结束后必须检查的内容？ | A.晶片切割膜上有无好晶粒 | B.顶针印是否正常 | C.背层脱落 | D.银胶黏度 | ABC | 二级技能
DFN封装产品首检要求？ | A.调机料左右蘸胶各焊片一列 | B.首检合格后第一条产品做外观检验 | C.需测量胶厚 | D.做推晶测试 | AB | 二级技能
脚架存储时间及有效期管控正确的有？ | A.未拆包镀银脚架12个月 | B.拆包镀银脚架15天 | C.纯铜脚架无限制 | D.镍钯金12个月 | ABD | 二级技能
银胶领用运输过程需要注意事项包括？ | A.使用冰袋保温箱 | B.温度记录仪全程≤-40℃ | C.保温箱预冷 | D.允许横放运输 | ABC | 一级技能
下列哪些属于晶粒黏著首检内容？ | A.晶粒位置及角度 | B.银胶型号 | C.爬胶高度 | D.推晶强度 | ABD | 一级技能
关于银胶回温标签描述正确的是？ | A.回温后粘贴 | B.填写银胶型号、回温时间 | C.填写过期时间 | D.领用人签字 | ABCD | 一级技能
DB工序交接班时需要确认哪些项目？ | A.产品名称/批号 | B.吸嘴型号寿命 | C.点胶头型号 | D.顶针寿命 | ABCD | 一级技能
晶片搬运至机台时要求？ | A.双手操作 | B.检查挡针 | C.晶片框把手朝上 | D.重叠放置 | ABC | 二级技能
下列哪些脚架需放置氮气柜保存？ | A.共晶脚架 | B.镀银脚架拆包后 | C.纯铜脚架未拆包 | D.所有脚架 | AB | 二级技能
吸嘴存储管理要求？ | A.放入自封袋 | B.贴吸嘴标签 | C.记录使用寿命 | D.允许二次领用 | ABC | 二级技能
哪些情况下必须做三点一直线校准？ | A.更换顶针 | B.更换吸嘴 | C.修理焊头 | D.更换胶筒 | ABC | 二级技能
DFN封装尾条标记的目的？ | A.便于追溯 | B.防止混料 | C.美观 | D.客户要求 | AB | 二级技能
关于无尘布头棉签使用要求？ | A.每6小时更换 | B.擦拭吸嘴 | C.可重复使用 | D.擦拭蘸胶针 | ABD | 二级技能
顶针印异常可能原因？ | A.顶针磨损 | B.顶针断裂 | C.顶针位置偏移 | D.晶粒厚度过厚 | ABC | 二级技能
晶粒黏著机台维修超过12小时需处理？ | A.晶粒放回氮气柜 | B.脚架包装放氮气柜 | C.通知客户 | D.做首检 | AB | 二级技能
银胶存储与使用注意正确的有？ | A.冰箱内分类放置符合5S | B.禁止用手直接接触银胶管壁 | C.银胶先进先出 | D.银胶可二次回温节省成本 | ABC | 二级技能
关于DB烘箱使用规范正确的有？ | A.不同型号银胶不能同箱烘烤 | B.烤箱每层最多摆放8盒 | C.料盒之间无需留空间 | D.烘箱温度报警需降至80℃以下开门 | ABD | 二级技能
以下哪些是DB工序操作员交接班时需要确认的内容？ | A. 设备目前状况及维修记录 | B. 上个班质量异常 | C. 流程卡中特殊要求 | D. 工程参数是否需更改 | ABC | 一级技能
关于银胶回温及使用，正确的做法有？ | A. 银胶从冰箱取出后立即打开使用 | B. 银胶领用需遵循先进先出 | C. 禁止二次回温使用 | D. 回温时间包含在有效期内 | BCD | 一级技能
操作员正常生产过程中，需进行外观自检的频率和时机包括？ | A. 每4小时自检一次 | B. 更换胶筒后 | C. 更换吸嘴/顶针后 | D. 每半小时一次 | ABC | 一级技能
晶粒黏著辅材中，哪些需要定期检查外观并记录寿命？ | A. 吸嘴 | B. 顶针 | C. 点胶头 | D. 镊子 | ABC | 一级技能
关于晶片（Wafer）上机前的确认，操作员必须执行？ | A. 核对Wafer批号与流程卡一致 | B. 检查晶片有无划伤脏污 | C. 确认晶片已划片 | D. 直接上机不检查 | ABC | 一级技能
晶粒黏著后首检内容包含哪些？ | A. 晶粒位置与角度 | B. 银胶爬胶高度 | C. 空洞检测(特殊产品) | D. 设备气压参数修改 | ABC | 一级技能
作业指导书中关于脚架使用注意事项正确的有？ | A. 镀银脚架拆包后需在15天内用完 | B. 共晶脚架需塑料袋封装后放氮气柜 | C. 脚架传送方向需与装配图一致 | D. 脚架可随意堆放 | ABC | 一级技能
以下哪些情况需要重新进行三点一直线校准？ | A. 更换吸嘴 | B. 更换顶针 | C. 更换晶粒型号 | D. 更换银胶 | ABC | 一级技能
关于DB工序中使用的无尘布/棉签，要求正确的有？ | A. 每6小时更换一次 | B. 可重复使用 | C. 用于擦拭吸嘴及蘸胶针 | D. 禁止混用脏污 | ACD | 一级技能
操作员暂停休息时，正确的处置方法包括？ | A. 停止大于1.5小时，已点胶未焊片脚架需清出导轨 | B. 停止10分钟内可直接恢复 | C. 轨道中不得留有产品 | D. 停机期间可任意开关门 | ABC | 二级技能
银胶焊产品晶粒边缘出胶的通用要求？ | A. 导电胶需保证晶粒四面有银胶（除特殊） | B. 银胶溢出基岛为不良 | C. 爬胶高度应在晶粒厚度25%~75% | D. 允许银胶沾污晶粒表面 | ABC | 二级技能
操作员进行自检时需携带或核对？ | A. BD装配图 | B. 流程卡 | C. 显微镜 | D. 设备维修手册 | ABC | 二级技能
关于吸嘴寿命管控，以下哪些正确？ | A. 吸嘴使用达到寿命机台报警 | B. 吸嘴报废需贴标签记录 | C. 吸嘴可以无限次清洗再用 | D. 吸嘴领用需以旧换新 | ABD | 二级技能
生产过程中发现晶粒顶针印异常，操作员应当？ | A. 立即通知技术员 | B. 对已生产产品追溯检查 | C. 继续生产 | D. 更换顶针后首检 | ABD | 二级技能
下列哪些属于操作员首检时机？ | A. 交接班且机器无产品 | B. 更换银胶筒 | C. 更换吸嘴/顶针后 | D. 设备保养后 | ABCD | 二级技能
关于晶粒黏著后产品存放，正确的做法？ | A. 周转筐放置不能超过限高线 | B. 料盒放置时≤4层 | C. 不同银胶产品可混放同一烘箱 | D. 产品需覆盖无尘纸防止污染 | ABD | 二级技能
银胶回温运输过程中必须使用？ | A. 保温箱并放冰袋 | B. 温度记录仪监控 | C. 普通纸箱 | D. 全程温度≤-40℃ | ABD | 二级技能
点胶头安装后需要检查的项目？ | A. 是否拧好、无溢胶 | B. 点胶测高 | C. 点胶痕检查 | D. 银胶粘度 | ABC | 二级技能
以下哪些是银胶有效期限定正确的？ | A. 汉高84-1L针筒有效期12个月 | B. 晶丰5002BG-6点胶有效期48h | C. 道尔GD-8813NDA绝缘胶有效期5天 | D. 所有银胶有效期均为1年 | ABC | 二级技能
操作员在使用银胶时需核对哪些信息？ | A. 银胶型号与BD一致 | B. 是否在有效期内 | C. 回温标签完整 | D. 胶筒颜色 | ABC | 二级技能

## 简答题
试题描述(文本) | 参考答案 | 级别 | 题目属性
请简述操作员在交接班时需要确认的至少四项内容。 | 1.确认机台上产品名称批号与流程卡一致；2.核对吸嘴/顶针型号寿命；3.检查设备参数及气体流量；4.确认晶粒数量及未装完区域标识；5.了解上一班质量异常。 | 一级技能 | 生产封装-操作工
银胶领用及回温操作有哪些关键注意事项？ | 垂直放置，回温1小时，领用时检查有效期，使用保温箱运输≤-40℃，先进先出，禁止二次回温，贴回温标签。 | 一级技能 | 生产封装-操作工
操作员首检流程包括哪些步骤？ | 根据BD图核对封装、晶粒料号、脚架规格、脚架上料方向、晶粒黏著方向及位置、银胶型号、特殊要求备注；做外观检验；首检合格开始生产；若不合格通知技术员调整。 | 一级技能 | 生产封装-操作工
晶粒黏著机台正常生产时操作员需进行哪些自检？ | 每小时屏幕检验外观，每4h/换胶筒/换吸嘴做自检外观，发现异常停机并报告领班。 | 一级技能 | 生产封装-操作工
简述操作员上料晶片前需要确认的内容。 | 核对wafer批号与流程卡一致，≥50倍显微镜检查晶片有无擦伤脏污，确认已划片，并按规定方向放置。 | 一级技能 | 生产封装-操作工
操作员如何正确搬运晶片至机台？ | 检查片环框挡针挡好，双手搬运且不携带其他物品，将把手一端朝上放置，晶片背面朝上。 | 一级技能 | 生产封装-操作工
请列出至少三种吸嘴需要更换的情况。 | 吸嘴达到使用寿命、吸嘴缺损、吸嘴沾污无法清洁、吸嘴型号不符。 | 一级技能 | 生产封装-操作工
操作员在哪些情况下需要做首件检验？ | 开机、换型号、修机后、保养后、停机大于8小时、更换吸嘴/顶针后。 | 一级技能 | 生产封装-操作工
简述脚架存放的环境要求。 | 拆封脚架需放在氮气柜中防止氧化，未拆封脚架存放于干燥环境，DFN/SOT盒装正面朝上禁止竖放。 | 一级技能 | 生产封装-操作工
操作员发现晶粒背面顶针印异常时如何处理？ | 立即停机，通知领班，对已生产产品追溯检查顶针印，更换顶针并确认合格后再生产。 | 一级技能 | 生产封装-操作工
晶粒胶层厚度测量方法及判定规则是什么？ | 取四角四个数据最小值减晶粒厚度得胶层厚度，四角极差为晶粒倾斜，有一颗粒超范围即不合格；绝缘胶/导电胶分别依据标准。 | 二级技能 | 生产封装-操作工
蘸胶工艺中胶盘胶量检查和加胶标准是什么？ | 1次/交接班、1次/2小时检查胶量，针印处胶液未被填充需添加；胶量低于下限需推晶测试合格后续流。 | 二级技能 | 生产封装-操作工
操作员如何执行吸嘴擦拭作业？频次要求？ | SKW设备每40K擦拭一次，艾科瑞思每50K擦拭一次；使用无尘布头棉签，棉签每6小时更换一次。 | 二级技能 | 生产封装-操作工
晶粒黏著机台暂停超过10分钟及超过8小时分别如何处理？ | 停>10分钟需擦试点胶头并挤胶3次；停>8小时需试生产一条并首检合格后方可正常生产。 | 二级技能 | 生产封装-操作工
银胶余量警戒线如何标识？作用是什么？ | 使用专用工具在胶筒上标识0.5cm警戒线，提醒操作员及时更换胶筒防止胶量不足导致空点胶。 | 二级技能 | 生产封装-操作工
DFN封装产品尾工单尾条标记要求有哪些？ | 不满一整条需在尾条上做标记，参照《DFN封装尾条标记作业指导卡》，便于后续流转识别。 | 二级技能 | 生产封装-操作工
更换不同厂家脚架后需执行哪些操作？ | 通知技术员重设脚架PR，调整点胶及晶粒黏著位置，确认脚架防反功能开启。 | 二级技能 | 生产封装-操作工
简述导电胶与绝缘胶的气管塞、点胶头混用禁忌及原因。 | 严禁混用，防止胶料交叉污染影响黏着质量及固化特性，且清洗工具及放置区需分开。 | 二级技能 | 生产封装-操作工
操作员如何确认晶片已划片？ | 目视观察晶片切割膜上X/Y方向有无划片刀痕，确认后方可上机生产。 | 二级技能 | 生产封装-操作工

## 实操题
试题描述(文本) | 参考答案 |  |  |  |  | 级别 | 题目属性
演示银胶回温后粘贴回温标签并填写内容。 | 步骤：1.确认银胶型号 | 2.填写回温时间、启用时间、过期时间 | 3.标签粘贴于胶筒外壳 | 4.领用人签名。 |  | 一级技能 | 生产封装-操作工
按规范执行晶粒黏著机台开机前参数检查。 | 1.对照参数记录表检查温度气体 | 2.确认吸嘴顶针寿命 | 3.检查三点一直线 | 4.离子风机开启正常。 |  | 一级技能 | 生产封装-操作工
模拟操作员自检流程并记录异常。 | 1.取一条产品在≥50倍显微镜下检查外观 | 2.核对BD图检查位置、爬胶 | 3.发现异常停机 | 4.报告领班并在记录表上注明。 |  | 一级技能 | 生产封装-操作工
更换银胶筒的标准操作。 | 1.核对银胶型号有效期 | 2.将旧胶筒取下 | 3.新胶筒回温后安装 | 4.点胶测高并检查点胶痕 | 5.首件确认。 | 一级技能 | 生产封装-操作工
处理机台吸嘴报警（寿命到）的流程。 | 1.停机并通知领班 | 2.领取新吸嘴显微镜检查 | 3.更换吸嘴 | 4.校准三点一直线 | 5.首件确认合格后生产。 | 一级技能 | 生产封装-操作工
脚架上料前检查和防反功能确认。 | 1.核对脚架型号与BD图 | 2.检查脚架外观变形氧化 | 3.确认脚架传送方向 | 4.确认防反/防错功能开启。 |  | 一级技能 | 生产封装-操作工
填写生产记录表及晶片切割膜信息。 | 1.记录机台产量及起止时间 | 2.晶片结束后在切割膜边缘记录数量和姓名并圈出 | 3.记录异常情况。 |  |  | 一级技能 | 生产封装-操作工
交接班时进行设备及产品交接操作。 | 1.确认产品名称批号 | 2.核对产量和未装完区域 | 3.了解设备维修状况 | 4.检查5S及工具。 |  | 一级技能 | 生产封装-操作工
执行晶粒黏著后产品放置烘烤前的规范。 | 1.料盒插好挡板 | 2.核对条数 | 3.放置周转框不超过限高 | 4.不同银胶型号分开放置。 |  | 一级技能 | 生产封装-操作工
处理生产中发现晶粒装反的异常。 | 1.立即停机 | 2.隔离已生产产品 | 3.通知领班及技术员 | 4.调整晶粒识别参数 | 5.重新首检。 | 二级技能 | 生产封装-操作工
进行三点一直线校准操作（模拟）。 | 1.进入校准模式 | 2.分别对齐吸嘴中心、顶针中心、相机中心 | 3.确认三点重合 | 4.保存参数并验证取晶效果。 |  | 二级技能 | 生产封装-操作工
烘箱超温报警后的正确处置。 | 1.记录报警信息 | 2.温度降到80℃以下开门 | 3.检查产品有无过烘 | 4.通知领班及设备人员 | 5.重新确认烘烤参数。 | 二级技能 | 生产封装-操作工
更换绝缘胶后彻底清洗点胶组件并防混用。 | 1.取下胶筒、点胶头、连接器 | 2.分别用清洗液清洗 | 3.更换气管塞 | 4.放置专用容器 | 5.装机后测高验证。 | 二级技能 | 生产封装-操作工
处理晶粒黏著后胶厚超规的异常调整。 | 1.停机报告 | 2.检查点胶高度、黏著压力 | 3.测量胶厚 | 4.调整垫块高度或胶量 | 5.重新首检确认合格。 | 二级技能 | 生产封装-操作工
镀银脚架拆封后记录有效期并按时回用。 | 1.拆封时在标签记录日期 | 2.放入氮气柜 | 3.15天内使用完毕 | 4.到期未用报废处理。 |  | 二级技能 | 生产封装-操作工
执行晶粒黏著机台停机超过1.5小时清轨操作。 | 1.停止自动生产 | 2.手动取出已点胶未焊片脚架 | 3.画空管标记 | 4.清理导轨 | 5.重新开机点胶确认。 | 二级技能 | 生产封装-操作工

## 案例分析
试题描述(文本) | 参考答案 | 级别 | 题目属性
接班时发现上个班生产的某条产品晶粒位置有偏移倾向但仍在规格内，你该如何处理？ | 1.立即报告领班；2.查询参数记录表有无变更；3.协助追溯已生产产品；4.根据领班指示全检或加严抽检；5.调整机台并重新首检。 | 一级技能 | 生产封装-操作工
生产过程中银胶突然不出胶，请分析可能原因及处理步骤。 | 可能原因：胶筒堵塞、点胶头堵塞、压缩气异常、胶量不足。步骤：1.停机检查胶量；2.手动挤胶测试；3.更换点胶头；4.检查气压；5.首检合格后恢复生产。 | 一级技能 | 生产封装-操作工
你在自检时发现晶粒背面有明显的顶针印裂纹，已经生产了2盒产品，如何处置？ | 1.立即停机；2.隔离已生产2盒产品；3.报告领班及技术员；4.检查顶针状态，更换顶针；5.对隔离品逐颗检查顶针印；6.追溯至合格批次。 | 一级技能 | 生产封装-操作工
机台运行中突然报警“吸嘴寿命到”，但该批产品急需出货，能否复位继续生产？为什么？ | 不能。必须更换新吸嘴，因为超过寿命可能造成吸嘴破损或晶粒损伤，导致品质异常，应按规定更换并确认。 | 一级技能 | 生产封装-操作工
交接班时发现上个班未在未装完晶粒上标识已装区域，你会怎么做？ | 1.立即询问交班人员确认已装数量；2.重新标识区域；3.核对流程卡晶粒数量；4.报告领班防止后续混批。 | 一级技能 | 生产封装-操作工
晶粒黏著后检查发现晶粒四周银胶只有两面出胶，该如何处理？ | 判定为不良，停机调整点胶参数或胶量，重新首检，并对之前产品进行隔离确认。 | 一级技能 | 生产封装-操作工
操作员不小心将导电胶点胶头用到绝缘胶产品上，怎么办？ | 1.立即停机，更换胶头及气管塞；2.隔离受影响产品；3.报告领班评估风险；4.重新首检。 | 一级技能 | 生产封装-操作工
烤箱在烘烤过程中温度显示异常偏高，操作员该采取哪些紧急措施？ | 1.记录异常温度；2.立即停止烘烤程序；3.通知设备及领班；4.待温度降至安全范围开门检查产品；5.评估产品是否过烘。 | 一级技能 | 生产封装-操作工
上料晶片时发现晶片切割膜上有明显划痕，你该怎么做？ | 1.停止上料；2.报告领班；3.在显微镜下评估划痕是否伤及晶粒；4.根据质量判定是否可用；5.记录异常。 | 一级技能 | 生产封装-操作工
生产DFN产品时，尾条不满一整条，你如何标记并流转？ | 按照《DFN封装尾条标记作业指导卡》用金属钨钢笔在脚架右下角小圆孔下方划“---”标记，并通知下站注意。 | 一级技能 | 生产封装-操作工
某批次产品SPC控制图显示胶厚连续五点上升趋势，作为操作员应如何响应？ | 1.暂停生产；2.报告领班/技术员；3.检查点胶头磨损、胶筒气泡；4.重新测量胶厚验证；5.调整点胶参数并做首检；6.追溯已生产品。 | 二级技能 | 生产封装-操作工
更换银胶批次后，首检发现晶粒侧面爬胶高度超标，请分析原因并给出处理方案。 | 可能原因：新批次银胶黏度变化、点胶量过大、压缩气过大。处理：1.调整点胶气压或胶量；2.重新测量胶厚；3.联系工艺确认胶水粘度；4.再次首检合格后生产。 | 二级技能 | 生产封装-操作工
共晶焊产品生产时出现连续飞芯报警，你如何排查和解决？ | 1.检查顶针是否磨损；2.检查吸嘴真空；3.检查晶片切割膜张力；4.确认吸嘴表面清洁；5.调整顶针高度；6.试生产验证。 | 二级技能 | 生产封装-操作工
操作员在蘸胶作业时发现胶盘转动异常且有卡顿，导致部分基岛无胶，如何处理？ | 1.立即停机；2.检查胶盘及驱动；3.清洗胶盘并重新安装；4.重新调整刮胶高度；5.追溯无胶产品隔离并返工。 | 二级技能 | 生产封装-操作工
晶粒黏著参数表中的点胶高度因误操作被修改，如何快速恢复并确保品质？ | 1.上报技术员；2.根据标准参数记录表重新输入正确值；3.做点胶痕检查及胶厚测量；4.首件确认合格；5.对误修改期间产品隔离复检。 | 二级技能 | 生产封装-操作工
生产现场突发压缩气压力超出范围（0.25Mpa，规范0.015-0.22），操作员该怎么做？ | 1.停机并上报；2.通知设备调整气源；3.隔离压力异常时段产品；4.重新点胶验证胶量；5.符合标准后恢复生产。 | 二级技能 | 生产封装-操作工
烘箱氮气流量降至60L/min（标准80L/min），但温度正常，能否继续烘烤？为什么？ | 不能，氮气流量不足可能导致氧化变色，影响焊接可靠性，应停止烘烤，报修流量计，修复后重新烘烤。 | 二级技能 | 生产封装-操作工
操作员发现一批产品使用了错误供应商的脚架（镀银脚架混用为纯铜），如何追溯和处理？ | 1.立即停线隔离该批产品；2.上报领班；3.核对流程卡及库存；4.将混料批退回并记录；5.检查脚架焊接强度，评估可靠性。 | 二级技能 | 生产封装-操作工
晶粒黏著后X-RAY检测发现空洞比例局部超过50%，如何执行OCAP？ | 1.停机报告；2.追溯前1小时产品；3.检查点胶参数及胶筒气泡；4.调整点胶方式；5.重新做空洞检测合格后流片。 | 二级技能 | 生产封装-操作工
操作员在换型时忘记更改程式名称导致晶粒黏著位置整体偏移5条脚架，如何紧急处理？ | 1.立即停机；2.隔离已偏移产品；3.修正程式名为正确BD编号；4.重新校准位置并首检；5.偏移产品需全检或报废处理。 | 二级技能 | 生产封装-操作工