## 判断题
试题描述（文本） | 正确答案 | 级别 | 题型 | 备注
操作员在自检合格后需在脚架右下角使用记号笔标记“O”。 | 正确 | 一级技能 | 判断题
银胶焊产品自检频率为每2小时一次。 | 错误 | 一级技能 | 判断题
更换线材后首条必须由操作员进行自检确认。 | 正确 | 一级技能 | 判断题
劈刀寿命达到极限后可以继续使用直到完成当前批次。 | 错误 | 一级技能 | 判断题
焊线后产品在烘烤降温阶段出现异常，经外观检查无异常可重新烘烤。 | 正确 | 一级技能 | 判断题
料盒盖使用规范：完成焊线的料盒在箭头端使用金色料盒盖。 | 正确 | 一级技能 | 判断题
操作员拿取料盒时必须一次拿取多个以提升效率。 | 错误 | 一级技能 | 判断题
DFN1006封装银胶产品在WB焊接完成后需要进行烘烤。 | 正确 | 一级技能 | 判断题
WB焊线允许重工一次，但必须经过工程确认。 | 错误 | 一级技能 | 判断题
更换劈刀后，技术员需使用Dummy进行调试并做品质数据量测，合格后方可量产。 | 正确 | 一级技能 | 判断题
等离子清洗腔体及极板每周需用酒精擦拭并空转运行一次。 | 正确 | 一级技能 | 判断题
操作员上料时只需核对流程卡上的产品型号，不需核对料盒数量。 | 错误 | 一级技能 | 判断题
铜线脚架作业必须使用密封轨道加装N2H2吹气装置。 | 正确 | 一级技能 | 判断题
自检发现线间距不足时，可直接流入下一工序。 | 错误 | 一级技能 | 判断题
WB设备状态牌红色代表维修状态。 | 正确 | 一级技能 | 判断题
烘烤时料盒可以叠放以节省空间。 | 错误 | 一级技能 | 判断题
操作员更换线材前必须核对BD图和流程卡线材型号。 | 正确 | 一级技能 | 判断题
机台断线重新穿线后，需确认打线第一颗外观。 | 正确 | 一级技能 | 判断题
银胶焊产品在WB焊接前不需要等离子清洗。 | 错误 | 一级技能 | 判断题
操作员可以用镊子直接触碰显微镜照明灯脚。 | 错误 | 一级技能 | 判断题
WB推拉力测试中，单颗晶粒焊线≤5根需测量所有焊线。 | 正确 | 一级技能 | 判断题
开封的线材必须在MES系统内打印“线材管控标签”并粘贴。 | 正确 | 一级技能 | 判断题
KNS Connx Elite LA设备CH1 Kit气体流量规范为0.5-0.8 L/min。 | 正确 | 二级技能 | 判断题
颈部断裂：不接受线颈部损伤大于25%线径 | 正确 | 二级技能 | 判断题
DFN1006封装线径>1.0mil时，线与晶粒最小间距要求不小于1倍线径。 | 正确 | 二级技能 | 判断题
WB后待处理异常品在氮气柜存储可以超过72小时。 | 错误 | 二级技能 | 判断题
铜线焊球单位面积推力值工程验证要求＞6 g/mil²。 | 正确 | 二级技能 | 判断题
球形异常：焊球功率圈最大一边（P Max)不得大于最小一边（P min)4倍 | 正确 | 二级技能 | 判断题
量产产品的程式可以有多个版本共存，方便切换。 | 错误 | 二级技能 | 判断题
WB后烘烤升温段要求室温升至200℃用时45min，恒温200℃保持30min。 | 正确 | 二级技能 | 判断题
劈刀从机台换下后，若未达到寿命可以安装到其他机台继续使用。 | 错误 | 二级技能 | 判断题
操作员在自检桌上检验产品时应佩戴静电手环。 | 正确 | 二级技能 | 判断题
WB设备维修停机大于4小时，产品需撤下放入氮气柜，并对维修前产品全检。 | 正确 | 二级技能 | 判断题
焊线氧化缺陷仅影响外观，不影响可靠性，可以接受。 | 错误 | 二级技能 | 判断题
线弧颈部断裂只要拉力合格就可以放行。 | 错误 | 二级技能 | 判断题
WB程式名后缀“-T”为测试版本程式 | 正确 | 二级技能 | 判断题
同一台设备可以同时作业两个不同批次产品，只要做好标识。 | 错误 | 二级技能 | 判断题
WB程序调取时技术员扫描流程卡条形码，核对程式名但不需核对版本号。 | 正确 | 二级技能 | 判断题
脚架氧化不接受，出现后必须停机排查保护气体。 | 正确 | 二级技能 | 判断题
Cross Section工程样品取样数量为每颗焊球2颗(最新版标准)。 | 正确 | 二级技能 | 判断题
操作员可以手动触碰线夹辅助打开，加快穿线速度。 | 错误 | 二级技能 | 判断题
焊线受损：不接受焊线受损大于25%线径 | 正确 | 二级技能 | 判断题
WB焊线可以进行重工操作。 | 错误 | 一级技能 | 判断题
操作员自检合格后在脚架右下角标记“O”。 | 正确 | 一级技能 | 判断题
更换劈刀后，阻抗值只要在范围内即可，不需要试打线自检。 | 错误 | 一级技能 | 判断题
金钯铜线和铜线开封后寿命均为168H。 | 正确 | 一级技能 | 判断题
操作员在处理机台报警时可以用手直接触碰焊线区域。 | 错误 | 一级技能 | 判断题
银胶焊产品SOT23一个批次最多分两台机作业。 | 正确 | 一级技能 | 判断题
WB后产品必须经过烘烤才能流入下一工序（针对所有产品）。 | 错误 | 一级技能 | 判断题
操作员更换线材后无需记录，直接生产即可。 | 错误 | 一级技能 | 判断题
小推车上放置料盒时，料盒箭头方向必须一致。 | 正确 | 一级技能 | 判断题
铜线作业时，纯铜脚架机台需使用密封轨道加装氮氢吹气装置。 | 正确 | 一级技能 | 判断题
劈刀从机台换下后，如果未到寿命可以换到其他机台继续使用。 | 错误 | 一级技能 | 判断题
操作员在自检时可以使用记号笔在料条上做标记区分好坏。 | 正确 | 一级技能 | 判断题
Plasma清洗时，料盒可以随意摆放，不影响清洗效果。 | 错误 | 一级技能 | 判断题
焊接参数中的USG/Power、Time、Force三个主参数可以根据操作员经验随意修改。 | 错误 | 二级技能 | 判断题
未焊线的料条如果被手触碰，必须经过Plasma清洗后才能焊线。 | 正确 | 二级技能 | 判断题
烤箱烘烤单层装载最多可叠放两层周转筐。 | 错误 | 二级技能 | 判断题
操作员发现线扭曲偏移量大于3倍线径必须判定为不良。 | 正确 | 二级技能 | 判断题
每次更换线材后，操作员只需要自检第一颗即可。 | 正确 | 二级技能 | 判断题
DFN2510银胶产品金线作业不需要等离子清洗。 | 错误 | 二级技能 | 判断题
2级操作员可以独立修改焊线程序中的功率参数。 | 错误 | 二级技能 | 判断题
铜线作业中，如果氮氢气体氢气比例低于4%，必须停机调整。 | 正确 | 二级技能 | 判断题
反打工艺(BSOB)的Bump球球厚按照正常球厚+5um管控。 | 正确 | 二级技能 | 判断题
Cross Section异常时零收一退，试量产阶段需反馈至工程。 | 正确 | 二级技能 | 判断题
操作员可以自行将Dummy料混入良品中节省成本。 | 错误 | 二级技能 | 判断题

## 单选题
试题描述(文本) | A选项(文本) | B选项(文本) | C选项(文本) | D选项(文本) | 正确答案 | 级别
SOT23-3L产品WB自检频率是多久一次？ | A.每1小时 | B. 每2小时 | C. 每4小时 | D. 每8小时 | C | 一级技能
铜线开封后最长可使用多少小时？ | A.24H | B.72H | C. 168H | D. 336H | C | 一级技能
Plasma清洗后产品必须在几小时内上WB机台？ | A.2H | B. 4H | C. 8H | D. 12H | B | 一级技能
自检合格后操作员在脚架右下角标记什么符号？ | A.T | B. O | C.√ | D. × | B | 一级技能
WB设备状态牌黄色代表什么状态 | A.维修 | B.保养 | C. 停机 | D. 待料 | D | 一级技能
银胶焊劈刀AC-H15-CD25-T71-OR15使用寿命为多少？ | A.1000K | B.1200K. | C.800K | D.1100K | B | 一级技能
SOT23封装产品线弧高度规范为？ | A.＜280um | B. ＜350um | C. ＜450um | D. ＜550um | C | 一级技能
更换下来的劈刀未达寿命应如何处理？ | A.保存下次再用 | B. 给其他机台使用 | C. 禁止二次上机 | D. 退回仓库 | C | 一级技能
WB后烘烤主要针对哪类封装产品？ | A.SOT23共晶 | B. DFN1006银胶 | C. SOT363 | D. 所有产品 | B | 一级技能
自检桌上等离子风扇为常开状态？ | A.是 | B.否 | C.自检时候打开 | D.开不开都可以 | B | 一级技能
NSOP报警后操作员应如何处理该晶粒？ | A.跳过该晶粒继续 | B. 剔除该晶粒所有线材并跳过 | C. 只剔除不良焊线 | D. 通知工程师维修 | B | 一级技能
料盒内完成焊线后箭头端应使用什么颜色料盒盖？ | A.白色 | B. 金色 | C. 蓝色 | D.红色 | B | 一级技能
下列哪种线材开封后寿命为6个月？ | A.铜线 | B. 金钯铜线 | C. 金线 | D. 银线 | C | 一级技能
WB换型号时，技术员调取程式依据是什么？ | A.BD图编号+版本号 | B. 流程卡程式名条形码 | C. 机器默认程序 | D. 上次生产记录 | B | 一级技能
劈刀寿命报警后应由谁更换？ | A.操作员 | B. 技术员 | C. 领班 | D. 品质 | B | 一级技能
WB自检时，操作员需检查脚架“田”字形区域，是指？ | A.前中后三列&上中下三行 | B. 四角位置 | C. 中间两列 | D. 任意位置 | A | 一级技能
共晶焊产品自检频率？ | A.每1H | B. 每2H | C. 每4H | D. 每8H | B | 一级技能
下列哪个是操作员禁止的行为？ | A.用镊子取产品 | B. 佩戴静电手环 | C. 触碰高温加热装置 | D. 使用离子风扇 | C | 一级技能
线材管控标签由谁打印并粘贴？ | A.技术员 | B. 物料员 | C. 品质 | D. 领班 | B | 一级技能
WB程序新建时需以什么作为参照？ | A.旧程式 | B. Golden recipe | C.任意recipe | D. 测试参数 | B | 一级技能
操作员在换线材前需核对哪些信息？ | A.流程卡和BD图 | B. 仅流程卡 | C. 仅线径 | D. 仅厂商 | A | 一级技能
DFN2510银胶产品铜线作业流程第一步是什么？ | A.WB后烘烤 | B. 等离子清洗 | C. 直接焊接 | D. 烘烤 | B | 一级技能
小推车上周转筐最多允许叠放几层？ | A.1层 | B. 2层 | C. 3层 | D. 不限 | B | 一级技能
WB程序核对时机不包括以下哪项？ | A.开机 | B. 换型号 | C. 新批次前 | D. 每天下班前 | D | 一级技能
烤箱氮气流量范围要求？ | A.>40L/min | B. >60L/min | C. >80L/min | D. >100L/min | C | 一级技能
操作员发现脚架氧化应首先？ | A.继续生产 | B. 报告技术员/领班 | C. 自行清理 | D. 报废产品 | B | 一级技能
以下哪种不良属于操作员自检必须拦截的？ | A.焊线错误 | B. 轻微球氧化 | C. 线弧偏高但未超 | D. 第二焊点偏移一点点 | A | 一级技能
WB设备状态绿色代表什么？ | A.运行 | B. 待料 | C. 维修 | D. 停机 | A | 一级技能
小推车、自检桌、QC gate桌上，周转筐不得超过几层? | A.1层 | B. 2层 | C. 3层 | D. 4层 | B | 一级技能
下列哪种情况下需要重新做弹坑测试？ | A.每季度一次 | B. 更换线材批次 | C. 更换劈刀后 | D. 以上都是 | D | 二级技能
WB烘烤过程中恒温200°多长时间？ | A.30min | B.45min | C. 60min | D. 35min | A | 二级技能
IMC检验中金线IMC标准为？ | A.>70% | B. >75% | C. >80% | D. >85% | B | 二级技能
WB后产品在烘烤过程中停电，降温阶段检查无异常应如何？ | A.报废 | B. 重新烘烤 | C. 直接流入下道 | D. 加测推拉力 | B | 二级技能
对于DFN1006线径1.2mil时，焊线与晶粒最小间距为？ | A.1倍线径 | B. 2倍线径 | C. 3倍线径 | D. 0.5倍线径 | A | 二级技能
铜线产品焊球偏移标准？ | A.不允许超过焊盘 | B. 允许超出焊盘1/4 | C. 允许超出1/3 | D. 无限制 | A | 一级技能
银胶焊劈刀AC-H15-CD25-T71-OR15使用寿命为多少？ | A.800K | B. 1000K | C. 1200K | D. 1500K | C | 二级技能
设备维修停机超过几小时未修复需更换机台作业？ | A.4H | B.6H | C 8H | D.12H | C | 二级技能
设备停机状态是什么颜色？ | A.蓝色 | B.灰色 | C.黄色 | D.红色 | B | 二级技能
线弧颈部断裂允许最大损伤为线径的多少？ | A.10% | B. 25% | C. 30% | D. 50% | B | 二级技能
金钯铜线开封后寿命不得超过多少小时？ | A.72H | B.120H | C.168H | D.240H | C | 二级技能
WB程式版本后缀“-β”代表什么？ | A.测试版本 | B.变更升级版本 | C. 初始版本 | D. 临时版本 | B | 二级技能
下列哪种产品WB后不需要烘烤？ | A.DFN1006 银胶 | B. SOT23 银胶铜线 | C. DFN2510 银胶 | D. SOT23 共晶产品 | D | 一级技能
KNS机台阻抗值范围？ | A.10-30 Ohms | B. 15-40 Ohms | C. 20-50 Ohms | D. 25-60 Ohms | B | 二级技能
第二焊点鱼尾长度超过焊线直径几倍为不可接受？ | A.大于3倍 | B. 大于4倍 | C. 大于5倍 | D. 大于6倍 | C | 二级技能
WB程序上传服务器前需要谁确认签字？ | A.操作员 | B. 工艺工程师+设备工程师 | C. 品质 | D. 领班 | B | 一级技能
DFN2510封装劈刀寿命(金钯铜线)为多少？ | A.800K | B. 1000K | C.1200K | D. 1500K | B | 二级技能
换劈刀后需使用扭力扳手，KNS设备扭矩值？ | A.20±0.5 ozf.in | B. 25±0.5 ozf.in | C. 30±0.5 ozf.in | D. 35±0.5 ozf.in | B | 二级技能
反打工艺焊线与晶粒最小间距对于线径≤1.0mil为？ | A.20%线径 | B. 30%线径 | C. 40%线径 | D. 50%线径 | C | 一级技能
铜线焊球底部IMC标准要求＞？ | A.70% | B. 75% | C. 80% | D. 85% | C | 二级技能
设备维修停机大于几小时产品要撤下放入氮气柜储存？ | A.2H | B.4H | C.6H | D.8H | B | 二级技能
WB烤箱氮气流量范围是多少？ | A.＞80L/min | B. ＞60L/min | C.＞70L/min | D. ＞85L/min | A | 二级技能
WB程式版本后缀“-T”代表什么？ | A.测试版本 | B.变更升级版本 | C. 初始版本 | D. 临时版本 | A | 二级技能
银胶焊SOT23封装产品一个批次最多可分几台机作业？ | A.1台 | B. 2台 | C. 3台 | D. 不限 | A | 二级技能
等离子清洗后水滴角标准为？ | A.<30° | B. <45° | C. <60° | D. <90° | B | 二级技能
DFN2510封装银胶产品铜线作业是否需要等离子清洗？ | A.不需要 | B.需要 | C.仅金线需要 | D.仅首次需要 | B | 二级技能
关于第二焊点偏移，当偏移超出脚架引脚区域小于等于1/2时，应如何处理？ | A.直接拒收 | B.做2nd拉力测试 | C.调整程序 | D.报废 | B | 二级技能
操作员发现线间距不足，以下描述正确的是？ | A.线间距小于2倍线经可接受 | B.线间距小于1.5倍线经可接受 | C.不接受线间距小于2倍线经 | D.仅金线有要求 | C | 二级技能
操作员在作业中如需从料盒中抽检产品，应使用什么工具？ | A.手指直接拿 | B.镊子平行取出 | C.吸笔 | D.倾倒 | B | 二级技能
关于铜线寿命管控，开封后168H未使用完且处于氮气柜保存，以下处理正确的是？ | A.继续使用至200H | B.报废处理 | C.重新抽真空继续使用 | D.做拉力测试合格可用 | B | 二级技能
操作员在换型号时，银胶焊SOT23产品一个批次最多可分几台机作业？ | A.1台 | B.2台 | C.3台 | D.4台 | B | 二级技能
关于劈刀寿命，DFN1006劈刀进行铜线焊接，寿命为？ | A.800K | B.1000K | C.1200K | D.1500K | B | 二级技能
WB后产品时效管控超时未完成，需加做推拉力测试样品数量为？ | A.各5颗 | B.各10颗 | C.各20颗 | D.全检 | B | 二级技能
以下哪种线弧异常属于塌丝且不接受？ | A.正打SOT焊线与晶粒间距2倍线径 | B.DFN线径1.2mil，线与基岛间距1.2倍线径 | C.反打工艺二点塌到晶粒上 | D.线弧高度小于280um | C | 二级技能
DFN2510封装银胶产品金线作业流程包含以下哪一步？ | A.WB后烘烤 | B.共晶焊片 | C.Plasma清洗 | D.二次回流 | C | 二级技能
操作员发现机台连续出现球形异常高尔夫球状缺陷，首要排查原因？ | A.EFO电流/参数异常 | B.线材过期 | C.气体比例偏高 | D.劈刀磨损 | A | 二级技能

## 多选题
试题描述(文本) | A选项(文本) | B选项(文本) | C选项(文本) | D选项(文本) | 正确答案 | 级别
操作员进行WB自检时需要检查哪些项目？ | A.焊线错误 | B. 焊球/鱼尾脱落 | C. 脚架变形 | D. 晶粒方向 | ABCD | 一级技能
以下哪些情况需重新进行等离子清洗？ | A.Plasma后超出4h未上WB | B.WB焊接未在10h内完成 | C.水滴角测试＞45° | D.更换劈刀后 | ABC | 一级技能
SOT23银胶产品铜线作业流程包括？ | A.WB等离子清洗 | B.WB焊接 | C.烘烤 | D.二次Plasma | AB | 一级技能
关于KNS Elite LA设备劈刀更换要求，正确的？ | A.必须使用扭力扳手 | B.扭力值25ozf.in±0.5 | C.阻抗范围15-40 Ohms | D.无需测阻抗 | ABC | 一级技能
操作员在拿取料盒时应注意？ | A.一次只拿一个 | B. 一只手提取另一只手托底 | C. 可以叠放运输 | D. 箭头方向一致 | ABD | 一级技能
以下哪些属于开封线材管控标签上必须包含的信息？ | A.物料编码 | B. 开封时间 | C. 过期时间 | D. 设备编号 | ABC | 一级技能
WB生产过程中，哪些情况下需要重新自检？ | A.更换劈刀后 | B. 更换线材后 | C. 死机重启后 | D. 每班开班 | ABCD | 一级技能
更换线材时，操作员必须核对？ | A.线材管控标签信息 | B.物料编码/批号 | C.开封时间/过期时间 | D.设备号 | ABCD | 一级技能
以下哪些是操作员在换型号前必须做的？ | A.清除上一产品 | B. 核对BD图和流程卡 | C. 领取新劈刀/线材 | D. 通知技术员 | ABCD | 一级技能
WB烘烤管控中，烤箱装载要求？ | A.单层最大8个料盒 | B.料盒摆放间距＞3CM | C.周转筐可叠放 | D.无需记录温度 | AB | 一级技能
下列属于WB外观检验项目的有？ | A.晶粒方向 | B.焊线错误 | C.线扭曲 | D.球氧化 | ABCD | 一级技能
操作员在拿取料盒时应注意？ | A.一次只拿一个 | B. 一只手提取另一只手托底 | C. 可以叠放运输 | D. 箭头方向一致 | ABD | 一级技能
下列哪些属于操作员必须穿戴的静电防护用品？ | A.防静电衣 | B.防静电帽 | C.防静电鞋 | D.护目镜 | ABC | 一级技能
WB换线材后操作员必须？ | A.核对线材管控标签 | B.记录更换原因及时间 | C.首条自检 | D.立即做IMC测试 | ABC | 一级技能
下列哪些是WB工序必须执行的IPQC检验项目？ | A.球厚/球大小 | B.推力测试 | C.线弧高度 | D.弹坑测试 | ABCD | 一级技能
关于劈刀寿命管控，正确的有？ | A.MES系统做劈刀型号防错 | B.设备寿命预警及停机报警 | C.未到寿命劈刀可二次上机 | D.寿命极限后立即更换 | ABD | 一级技能
操作员填写记录要求正确的有？ | A.清晰规范 | B.可使用铅笔 | C.禁止涂改液 | D.提前记录 | AC | 一级技能
WB异常项目中零收一退的包括？ | A.焊线错误 | B.焊球偏移 | C.焊球大小超规范 | D.线弧颈部断裂 | ABCD | 一级技能
下列哪些产品在WB前需要等离子清洗？ | A.SOT23银胶 | B. DFN1006银胶 | C. DFN2510银胶 | D. SOT23共晶 | ABC | 一级技能
首检时机包括哪些情况？ | A.开机 | B.换型号 | C.保养后 | D.每周一次 | ABC | 一级技能
DFN2510新增的SOP内容有哪些？ | A.Plasma程式WB-DFN2510 | B.DFN2510线弧规范 | C.劈刀寿命管控 | D.银胶产品金线/铜线作业流程 | ABCD | 一级技能
操作员发现异常时需要做哪些标识？ | A.脚架右下角做× | B. 流程卡备注 | C. 报告领班 | D. 自行维修 | ABC | 一级技能
以下哪些情况会导致焊线氧化？ | A.保护气体异常 | B. 氮氢比例失调 | C. 劈刀磨损 | D. 烘烤时间过长 | AB | 一级技能
劈刀管控标签需要包含哪些信息？ | A.劈刀型号 | B. 设备号 | C. 使用寿命 | D. 领用时间 | ABCD | 二级技能
下列哪些属于铜线焊接时气体流量监控点(KNS设备)？ | A.CH1 Kit | B. CH2 Side | C. TC | D. RR | ABCD | 二级技能
WB推拉力测试选点原则正确的有？ | A.单颗晶粒焊线≤5根测所有线 | B. 单颗晶粒焊线＞5根线且晶粒两边打线每边至少2根 | C. 必须包含接地线 | D. SOT产品Gate极不少于3个 | ABCD | 二级技能
以下哪些属于WB焊球异常类型？ | A.高尔夫球状 | B. 功率圈偏移 | C. 焊球氧化 | D. 焊球厚度超规范 | ABCD | 二级技能
WB程序管控要求哪些正确？ | A.量产机台只能存一个当前作业程式 | B. 程式上传服务器需工程师确认 | C. 共晶联机程式不得混用 | D. 测试版本可直接用于量产 | ABC | 二级技能
机台维修及保养涉及哪些项目需要进行品质确认？ | A.焊头 | B. 压合 | C. 夹具更换 | D. 参数 | ABCD | 二级技能
WB后烘烤异常处理方式正确的有？ | A.升温和恒温阶段异常后外观无异常重新烘烤 | B. 降温阶段异常重新烘烤 | C. 外观异常按OCAP处理 | D. 直接报废 | ABC | 二级技能
关于铜线寿命管控流程正确的有？ | A.拆封开始计时168H | B. 未用完可抽真空放氮气柜 | C. 超时未用完直接报废 | D.线材可以反复抽真空 | ABC | 二级技能
焊球大小/球厚超规范可能原因？ | A.EFO参数不当 | B. 压力异常 | C. 劈刀型号错误 | D. 线材批次不同 | ABCD | 二级技能
下列哪些是操作员在自检时需要在高倍显微镜下确认的项目？ | A.球氧化 | B. 铝垫剥落 | C. 线弧高度 | D. 脚架变形 | ABC | 二级技能
WB设备换劈刀后需要确认哪些项目？ | A.阻抗值 | B. 扭力值 | C. 首颗外观 | D. 推拉力数据(银胶) | ABCD | 二级技能
下列哪些属于第二焊点不良？ | A.鱼尾偏移 | B.第二焊点不粘 | C.第二焊点尺寸超规 | D.铝挤出 | ABC | 二级技能
铜线寿命管控流程中，哪些情况下需要拆下铜线抽真空保存？ | A.设备维修超出6H未完成 | B.产线产品做完6H无产品使用 | C.铜线开封未使用完但未超时 | D.每班交接 | AB | 二级技能
出现线间距不足时，操作员应？ | A.立即停机 | B.按OCAP-WB-032处理 | C.0收1退标准 | D.继续生产 | ABC | 二级技能
关于焊球/鱼尾偏移异常标准，正确的？ | A.0收1退 | B.低良开立标准Eutectic＞0.05%/批 | C.Epoxy＞0.1%/批 | D.无需关注 | ABC | 二级技能
关于线弧控制，弧高规范中“线与晶粒间距”要求？ | A.DFN1006线径≤1.0mil需＞2*WD | B.DFN2510线径＞1.0mil需＞1*WD | C.所有封装必须＞3*WD | D.SOT23需＞2*WD | ABD | 二级技能
下列哪些是WB后产品烘烤异常处理方式？ | A.升温和恒温阶段异常，外观无异常再次烘烤 | B.降温阶段异常外观无异常再次烘烤 | C.外观异常参照异常管制表 | D.直接报废 | ABC | 二级技能
关于焊球大小规范，以下说法正确的是？ | A.最大球大小不得大于最小BPO-10 | B.Bump球厚按照正常球厚+5um管控 | C.Bump球大小正常球大小一样 | D.球大小/球厚比值3.5-6 | ABD | 二级技能
下列哪些是Cross Section检验项目？ | A.焊球底部平整度 | B.Pad顶层金属残留厚度 | C.IMC厚度 | D.线弧高度 | AB | 二级技能
IMC检验时机及取样标准？ | A.工程样品Every One | B.试量产每台/首批次5颗 | C.量产每台/季度5颗 | D.量产每月10颗 | ABC | 二级技能
Plasma清洗气体供应压力范围正确的有？ | A.压缩空气0.4-0.5MPa | B.氩气0.3-0.45MPa | C.氮气＞0.5MPa | D.氢气0.1MPa E. | ABC | 二级技能
下列哪些不良项目OCAP开立标准为“0收1退”？ | A.焊线错误 | B.焊球偏移 | C.焊球大小超规范 | D.线弧颈部断裂 | ABCD | 二级技能
引发第二焊点不良的原因有哪些？ | A.参数不当 | B.劈刀磨损 | C.框架氧化 | D.保护气体异常 | ABCD | 二级技能
WB异常项目中属于零收一退的不良有？ | A.混料 | B.晶粒铝垫剥落 | C.Cross Section超规范 | D.线扭曲 | ABC | 二级技能
WB焊接中哪些属于第一焊点不粘(NSOP)的处理步骤？ | A.显微镜确认位置 | B.剔除该晶粒上所有线材 | C.跳过该晶粒继续生产 | D将线材放至废线盒 | ABD | 二级技能
WB产品超时效（未完成）需要执行哪些动作？ | A.开矫正措施单； | B.完成后加做10pcs推拉力 | C.；若推力NG则报废开NCR； | D.直接流转 | ABC | 二级技能
WB劈刀更换后必须执行的动作包括？ | A.十字线调整； | B.阻抗值确认； | C.试打并自检； | D.直接批量生产 | ABC | 二级技能
2级操作员需要掌握的铜线氧化/球氧化可能原因？ | A.氮氢保护气体异常 | B.气体流量超出规范 | C.氢气比例低于4% | D.穿线路径错误 | ABC | 二级技能
WB推拉力测试中，以下哪些情况需要增加测试数量？ | A.产品超Q-time后补做 | B.SOT封装Gate极 | C.换劈刀后首件 | D.每季度量产监控 | ABC | 二级技能
关于弹坑试验，操作员需了解哪些？ | A.由IPQC和技术员取样 | B.弹坑失效表示铝垫损伤 | C.操作员可自行做弹坑 | D.弹坑失效须开NCR | ABD | 二级技能
DFN2510新增管控项目包括？ | A.Plasma程式参数 | B.线弧规范 | C.劈刀寿命管控 | D.银胶产品金线作业流程 | ABCD | 二级技能
关于设备状态牌，操作员需了解的规范？ | A.绿色-运行 | B. 红色-维修 | C.黄色-待料 | D. 灰色-停机 | ABCD | 一级技能
操作员进行自检时，高倍显微镜下需要检查的项目包括？ | A.球氧化 | B. 线弧高度 | C. 焊线受损 | D. IMC厚度 | ABC | 一级技能
以下哪些属于操作员开机前需核对的内容？ | A.焊线程式名与流程卡一致 | B. 劈刀型号与BD图一致 | C.线材型号正确 | D. Cross Section切片结果 | ABC | 一级技能
铜线开封后使用管控正确的有？ | A.开封后寿命168H | B. 必须抽真空保存 | C. 超时未用完需报废处理 | D. 可重新使用无限期 | ABC | 一级技能
操作员在穿线过程中禁止的行为？ | A.用手触碰线材焊接部分 | B. 用镊子强制打开线夹 | C. 穿线后确认第一颗外观 | D. 线夹间隙用手或镊子碰撞 | ABD | 一级技能
关于WB程序调取，操作员/技术员正确的做法？ | A.依据流程卡程式名条形码扫描调取 | B. 核对版本号必须一致 | C. 仅调取当前最高版本程式 | D. 可自行修改参数 | AC | 一级技能
操作员处理NSOP报警时正确的步骤？ | A.显微镜确认位置 | B. 剔除该晶粒所有线材 | C. 跳过该晶粒继续生产 | D. 通知PE修改参数 | ABC | 一级技能
关于Plasma清洗注意事项正确的有？ | A.金属物品不得触碰腔体内壁 | B. 料盒箭头统一向右 | C. 清洗后产品4H内必须上WB | D. 每天测量水滴角 | ABCD | 一级技能
操作员在更换劈刀时，需要核对哪些信息？ | A.劈刀管控标签型号 | B. BD图劈刀规格 | C. 设备编号及领用人记录 | D. 推拉力CPK | ABC | 二级技能
哪些情况下需要进行自检？ | A.开机 | B. 换型号 | C. 换劈刀 | D. 每4小时银胶焊 | ABCD | 二级技能
以下属于操作员外观检验缺陷项目的有？ | A.焊线错误 | B.球氧化 | C. 线弧颈部断裂 | D. IMC百分比 | ABC | 二级技能
铜线使用过程中，哪些情况需报废处理？ | A.超168H未用完 | B. 氧化变色 | C. 线盒标签缺失无法追溯 | D. 线径不符 | ABCD | 二级技能
关于烤箱烘烤，正确的操作有？ | A.单层最多8个料盒 | B. 料盒之间留＞3CM空间 | C. 可以叠放周转筐 | D. 记录烘烤信息 | ABD | 二级技能
操作员上料时应确认哪些物料与BD图一致？ | A.劈刀 | B. 线材 | C. 银胶 | D. 脚架 | ABD | 二级技能

## 简答题
试题描述(文本) | 参考答案 | 级别
简述操作员在WB自检时的检查流程及“田”字形检验方法。 | 在脚架前中后各三列和上中下各三行呈田字形检验，使用低倍显微镜，有疑问再用高倍镜；确认无异常后记录生产记录表。 | 一级技能
简述铜线开封后寿命管控及超期处理方式。 | 铜线开封后寿命168小时，超时未用完必须报废处理；如因维修或换型撤下未超时需抽真空放氮气柜保存，尽快使用。 | 一级技能
简述Plasma清洗后产品的时效要求及超时处理方法。 | 清洗后4小时内上WB机台，10H内完成焊接；超时需重新清洗，第三次清洗需通知工程。 | 一级技能
操作员如何正确更换线材？列举关键步骤。 | 根据流程卡和BD图领取线材，核对线材管控标签，在记录表填写更换原因和时间，换线后首条自检。 | 一级技能
简述WB后烘烤的升温、恒温和降温参数。 | 室温→200℃升温45min，恒温200℃保持30min，降温至80℃用时45min。 | 一级技能
简述操作员发现NSOP/NSOL报警时的正确处置步骤。 | 显微镜确认位置，剔除该晶粒上所有线材放入废线盒，跳过该晶粒继续作业。 | 一级技能
简述WB设备状态牌的颜色含义及使用时机。 | 绿色运行，黄色待料，灰色停机，红色维修，蓝色保养。生产时绿色，等待产品时黄色。 | 一级技能
操作员在开机前需要核对哪些信息？ | 核对流程卡程式名与机台程式一致，BD图，线材劈刀型号，并做首件自检。 | 一级技能
简述料盒盖使用规范。 | 未焊线或焊线一半的料盒两端用白色盖；完成焊线的料盒箭头端用金色盖。 | 一级技能
简述换劈刀后操作员与技术员的配合流程。 | 技术员更换调试，操作员协助领用劈刀并记录，技术员用Dummy调试并送品质量测，合格后首条自检。 | 一级技能
简述操作员在WB生产过程中自检的时机（至少列出5种）。 | 开机、换型号、换劈刀、换线材、维修后、死机开机、每4小时。 | 二级技能
操作员发现第二焊点不粘（NSOL）时应如何处理？ | 1.显微镜确认位置；2.剔除该晶粒上所有线材；3.将剔除线材放至废线盒；4.跳过该晶粒继续作业；5.记录异常并通知技术员。 | 二级技能
操作员如何正确更换铜线并确保符合寿命管控？ | 根据流程卡领取对应线材，核对线材管控标签信息，开封记录开封时间，在MES打印标签，超168H未用完须拆下抽真空或报废，严禁超时使用。 | 二级技能
自检时使用高倍显微镜主要检查哪些典型缺陷？ | 球氧化、线弧高度、焊线受损、球厚/大小异常、颈部断裂、铝挤出、球形异常、铝垫剥落等。 | 二级技能
开机Setup完成后，操作员和技术员需要完成哪些记录和确认？ | 填写开机（改机）检查表，连同BD图、流程卡、Dummy料送品质量测，品质合格后签字，并在TCM本记录作业产品信息及点检参数。 | 二级技能
操作员在作业中发现脚架变形，应该采取什么措施？ | 立即停止该料条生产，标记异常品，按OCAP-WB-011填写维修单，通知技术员评估，不良品隔离并记录。 | 二级技能
简述WB作业中等离子清洗后产品Q-time管控要求。 | 清洗后4小时内必须上WB机台，并在10小时内完成WB焊接；超出需重新清洗，第三次清洗需通知工程。 | 二级技能
操作员在更换劈刀时扭力扳手使用及阻抗确认步骤？ | 使用扭力扳手设定25ozf.in±0.5进行劈刀安装，之后检查机台阻抗值KNS Elite LA 15-40 Ohms，确认OK后使用Dummy调试并自检。 | 二级技能
操作员如何区分使用白色料盒盖和金色料盒盖？ | 未焊线或焊线一半的料盒两端使用白色料盒盖；完成焊线的料盒在箭头端使用金色料盒盖。 | 二级技能
操作员在调取WB程序时应注意哪些权限和版本要求？ | 依据流程卡程式名条形码扫描调取，只能调取当前最高版本，无修改参数权限，不得存储多个版本，共晶工艺严格区分联机第一台和第二台。 | 二级技能

## 实操题
试题描述(文本) | 操作要点 | 级别
请模拟完成一次WB换线材操作（从报警到恢复生产） | 1.接报警后核对BD图领取正确线材；2.打印线材管控标签；3.拆卸旧线，清洁线夹；4.穿新线并确认路径；5.首件自检外观并记录。 | 一级技能
操作员如何进行每日开班5S及设备点检？ | 清洁工作台/设备表面，检查气体压力、流量，检查等离子风扇及静电皮，填写点检表。 | 一级技能
完成一次料盒的规范上下料操作 | 核对流程卡和料盒号，轻拿轻放，料盒箭头一致，满盒盖好金色盖，使用小推车运输。 | 一级技能
简述WB后烘烤时如何正确摆放料盒 | 单层最大8个料盒，间距＞3cm，不得叠放，使用周转筐时同样间距要求。 | 一级技能
模拟完成一次铜线更换全流程（步骤描述）：从领取线材到自检确认。 | 1.凭流程卡、BD图领取铜线，核对型号/有效期；2.在MES打印/填写线材管控标签，记录开封时间；3.设备上更换线轴，正确穿线；4.更换后首条进行自检，检查球外观、线弧、第一二焊点；5.记录更换信息在《DB/WB生产记录表》。 | 一级技能
演示操作员如何按照“田”字形进行自检抽样。 | 在脚架前、中、后各三列和上、中、下各三行位置，呈“田”字形选取9个区域进行检查，先用低倍显微镜，可疑点再用高倍确认。 | 一级技能
操作员进行WB开机前准备工作清单（列举至少8项）。 | 1.检查设备状态牌；2.核对流程卡与BD图；3.确认焊线程式名；4.检查劈刀型号及寿命；5.确认线材型号及有效期；6.检查氮氢气体流量；7.进行自检料条；8.填写开机检查表并送品质。 | 二级技能
模拟等离子清洗机操作步骤（DFN1006银胶产品）。 | 1.将料盒箭头统一向右放入Plasma腔体；2.选择程式名WB-DFN2510；3.确认气体压力Ar 0.3-0.45MPa；4.启动清洗；5.清洗完成后取出，填写流程卡并在4H内转至WB。 | 二级技能
处理报警“线夹打开异常”时应采取的安全措施。 | 1.按下急停；2.通知技术员，禁止用手或镊子强制撬开线夹；3.使用按键辅助打开；4.排除线材卡滞问题；5.重新穿线后确认首件外观。 | 二级技能
操作员如何确认氮氢混合气体流量符合规范（以KNS为例）？ | 查看机台流量计数值：CH1 Kit 0.5-0.8 L/min, CH2 Side 0.5-0.8 L/min, TC/PC/PH均为7±1 L/min，其他通道4±1 L/min；并记录在气体流量表。 | 二级技能
操作员发现第二焊点鱼尾开裂的处理动作。 | 1.停止该机台生产；2.用显微镜确认开裂面积，若＞25%鱼尾面积且拉力低则判定不合格；3.隔离可疑批次；4.通知技术员检查劈刀、参数；5.记录异常于生产报表。 | 二级技能

## 案例分析题
试题描述 | 分析要点 | 级别
操作员自检时发现连续3颗晶粒焊球大小偏小且超出下限，请问可能原因及应急处理？ | 可能原因: EFO参数偏移或劈刀磨损。处理：停机报告技术员，追溯前半小时产品隔离重检。 | 一级技能
机台出现NSOL报警，操作员查看第二焊点有焊接痕迹但脱离，应该如何操作？ | 剔除该颗晶粒所有线，跳过继续作业，记录报警频率，若频繁报警通知技术员调整。 | 一级技能
WB生产过程中氮气流量表显示CH1 Kit降至0.3 L/min（规范0.5-0.8），操作员如何应对？ | 立即暂停作业，报告技术员调整流量阀，待流量恢复正常后验证首件外观。 | 一级技能
换线后首件发现线弧扭曲超过3倍线径，操作员该如何处置？ | 停止作业，通知技术员检查线弧参数及线夹，重新调试，之前已打产品全检隔离。 | 一级技能
操作员发现料盒盖使用错误(未焊线用了金色盖)，可能后果及纠正措施？ | 后工序误认为已完成焊线导致混料。立即纠正，并通知QC Gate注意该批次。 | 一级技能
烘烤过程中停电5分钟，恢复后温度正常，操作员应如何处置？ | 检查产品外观无异常，重新执行烘烤程序（从升温开始），记录异常。 | 一级技能
自检时发现两根相邻焊线间距仅1.5倍线径，SOP要求≥2倍线径，该如何判定及处理？ | 判定为不良，标记报废或维修单，通知技术员调整线弧或打线顺序。 | 一级技能
操作员领用铜线时发现线材管控标签过期2小时，但线材未使用，如何处理？ | 不能上机，退回物料员报废处理，重新领用新批次线材。 | 一级技能
换劈刀后首件发现焊球颈部出现裂纹，操作员应报告哪些信息？ | 报告技术员劈刀型号、阻抗值、参数，配合调整EFO及压力，并拦截已打产品。 | 一级技能
操作员在自检时发现一颗晶粒未焊线（跳过），但流程卡记录正常，怎么处理？ | 查找原因（PR识别异常），手动补充焊接？不可重焊，标识报废，反馈技术员检查PR参数。 | 一级技能
银胶产品铜线焊接中，同一批产品出现零星焊球氧化，但气体流量显示正常，可能原因及排查方向？ | 可能原因：劈刀磨损、EFO放电异常、局部保护气体不均；需检查劈刀寿命、清洁打火杆。 | 二级技能
操作员在执行推拉力测试时，发现铜线焊球剪切模式为Type C（弹坑），请问代表什么？应如何升级？ | 代表晶粒铝垫下方硅层受损，不可接受。立即停止该机台生产，通知PE/设备排查参数。 | 二级技能
DFN1006产品WB后烘烤后出现脚架严重氧化，氮气流量计显示65L/min（标准＞80L/min），分析原因及改善。 | 氮气不足导致氧化。需调高氮气流量至80L/min以上，并重新烘烤该批次产品。 | 二级技能
Cross Section检验发现铝垫残留厚度仅为原厚度20%（标准25-75%），可能导致的可靠性风险？ | 焊球与硅层直接接触，可能造成漏电或开裂；需调整焊接参数减小超声功率。 | 二级技能
BSOB产品bump球尾线残留长度达3倍线径，操作员应如何判断并采取行动？ | 拒收，bump tail大于2倍线径为不良。反馈技术员调整二焊参数或切刀位置。 | 二级技能
操作员发现SOT23产品Gate极拉力值普遍低于规格，但其他点正常，可能原因？ | 该引脚镀层问题或焊接参数不匹配，需技术员针对性优化参数，并加大该位置监控频率。 | 二级技能
WB程式调取后，操作员发现焊接路径与BD图不符，但程式名正确，原因及对策？ | 可能是程式版本错误或BD图版本更新未同步。立即停止，通知工程师核对并重新上传正确程式。 | 二级技能
量产中机台突发劈刀寿命报警（剩余0点），技术员未及时更换，操作员坚持生产，有何风险？ | 劈刀磨损会导致球大小异常、颈部断裂、铝挤出等严重缺陷，必须停机更换。 | 二级技能
IMC测试结果金线IMC覆盖仅68%（标准＞75%），操作员应如何标识并升级？ | 标识不良批次，通知PE，按照OCAP开立异常单，暂停该机台生产。 | 二级技能
换型号后首件检验发现焊球厚度偏薄且功率圈不明显，操作员怎样快速判断是参数问题还是劈刀问题？ | 检查劈刀型号是否正确，核对参数表；若两者无误则可能是EFO或压力设置过低，反馈技术员调试。 | 二级技能