## 判断题
试题描述(文本) | 正确答案 | 级别 | 题目属性
银胶在冰箱存储和运输过程中必须垂直放置，严禁横放。 | 正确 | 一级技能 | 生产封装-操作工
操作员领取银胶时不需要确认有效期，直接上机使用。 | 错误 | 一级技能 | 生产封装-操作工
DFN系列产品拆封后的脚架最多允许两包同时放在上料区。 | 错误 | 一级技能 | 生产封装-操作工
晶粒黏着前操作员需核对BD图确认晶粒型号、脚架规格。 | 正确 | 一级技能 | 生产封装-操作工
交接班时若机器正常生产，可以不进行首件检验直接继续生产。 | 错误 | 一级技能 | 生产封装-操作工
从冰箱取出银胶时可以用手直接接触胶管壁以便快速回温。 | 错误 | 一级技能 | 生产封装-操作工
银胶回温标签必须在胶回温后贴在胶筒外壳上以便控制使用寿命。 | 正确 | 一级技能 | 生产封装-操作工
吸嘴达到使用寿命后，操作员可自行继续使用直到出现不良。 | 错误 | 一级技能 | 生产封装-操作工
操作员上料晶片前需在≥50倍显微镜下检查晶片是否有擦伤、脏污。 | 正确 | 一级技能 | 生产封装-操作工
机台上的离子风装置绿灯亮表示正常工作，无需确认风向。 | 错误 | 一级技能 | 生产封装-操作工
脚架拆封后必须在标签上记录信息并贴于包装上。 | 正确 | 一级技能 | 生产封装-操作工
每班开班、换型号时需核对顶针、吸嘴等辅助工具型号。 | 正确 | 一级技能 | 生产封装-操作工
DFN封装产品首检时只需调机料左右蘸胶各焊片一列做首检。 | 正确 | 一级技能 | 生产封装-操作工
操作员自检发现产品异常时应继续生产并记录。 | 错误 | 一级技能 | 生产封装-操作工
晶粒黏著结束后，废晶片切割膜需要保存6个月（无特殊要求）。 | 正确 | 一级技能 | 生产封装-操作工
点胶头清洗时导电胶与绝缘胶点胶头可以混在一起清洗。 | 错误 | 一级技能 | 生产封装-操作工
操作员需在交接班时确认设备上的产品名称、批号是否与流程卡一致。 | 正确 | 一级技能 | 生产封装-操作工
银胶回温后有效期包含回温时间。 | 正确 | 一级技能 | 生产封装-操作工
物料堆放时周转筐放置不能超过限高线， | 正确 | 一级技能 | 生产封装-操作工
操作员可以使用铅笔填写生产记录表。 | 错误 | 一级技能 | 生产封装-操作工
烘箱烘烤出现报警时，必须等温度降到80℃以下才能打开烘箱门。 | 正确 | 一级技能 | 生产封装-操作工
共晶焊产品首检需使用调机料焊片三列做首检。 | 正确 | 一级技能 | 生产封装-操作工
在机器生产过程中，可以同时在同一台机台生产两个不同子批产品。 | 错误 | 一级技能 | 生产封装-操作工
操作员需要每4小时对蘸胶针使用无尘布头棉签进行擦拭。 | 错误 | 一级技能 | 生产封装-操作工
操作员交接班时确认吸嘴型号及其寿命符合要求是必须项。 | 正确 | 一级技能 | 生产封装-操作工
银胶回温时需在室温下回温至少1小时。 | 正确 | 一级技能 | 生产封装-操作工
晶粒黏著机台停止大于10分钟后，需手动擦试点胶头并挤胶3次方可生产。 | 正确 | 一级技能 | 生产封装-操作工
导电胶的气管塞与绝缘胶的气管塞可以混用。 | 错误 | 一级技能 | 生产封装-操作工
每张晶片取芯结束后要计算上芯率，银胶焊要求≥99.8%。 | 正确 | 一级技能 | 生产封装-操作工
DB银胶可以二次回温使用。 | 错误 | 一级技能

## 单选题
试题描述(文本) | A选项(文本) | B选项(文本) | C选项(文本) | D选项(文本) | 正确答案 | 级别 | 题目属性
晶粒黏著作业时，离子风机应对准哪个位置？ | 晶粒盒 | 吸晶粒位置 | 脚架料盒 | 操作员手部 | B | 一级技能 | 生产封装-操作工
每班开班，操作员需核对吸嘴寿命，吸嘴寿命一般以多少次为参考？ | 50K | 100K或150K | 500K | 1KK | B | 一级技能 | 生产封装-操作工
下列哪种情况必须做首件检验？ | 每班下班前 | 更换吸嘴后 | 机台暂停10分钟 | 吃饭回来 | B | 一级技能 | 生产封装-操作工
关于晶粒搬运，以下正确的是？ | 单手拿取wafer | 搬运前检查片环框挡针是否挡好 | 可重叠放置wafer框 | 无需使用小车 | B | 一级技能 | 生产封装-操作工
操作员自检时发现晶粒位置略有偏移但仍在标准范围内，应如何处理？ | 继续生产 | 及时停机调整 | 不理会 | 直接报废 | B | 一级技能 | 生产封装-操作工
银胶标签中“过期时间”如何确定？ | 回温时间+24h | 启用时间+有效期 | 随意填写 | 领用人决定 | B | 一级技能 | 生产封装-操作工
吸嘴出现哪种情况需要更换？ | 表面光亮 | 有银胶沾污或破损 | 使用不到寿命 | 型号匹配 | B | 一级技能 | 生产封装-操作工
交接班时产品交接需要确认什么？ | 仅产量 | 晶粒数量与流程卡一致且标识已装区域 | 仅设备参数 | 只确认脚架 | B | 一级技能 | 生产封装-操作工
脚架存放要求正确的是？ | 裸露在空气中 | 拆包后需放在氮气柜 | 可随意堆放 | 无需防氧化 | B | 一级技能 | 生产封装-操作工
操作员发现晶粒背面有顶针印异常时首先应？ | 继续生产 | 通知领班并追溯 | 自行调整顶针 | 更换银胶 | B | 一级技能 | 生产封装-操作工
银胶回温后，从仓库冰柜取出再次放回冰箱时间应控制在？ | 10分钟内 | 15分钟内 | 30分钟内 | 无要求 | B | 一级技能 | 生产封装-操作工
关于顶针存储，以下正确是？ | 顶针针尖朝上 | 插入泡沫中以防受损 | 不需要标签 | 可重复无限使用 | B | 一级技能 | 生产封装-操作工
操作员在上料晶片前需要核对什么？ | 晶粒批号与流程卡一致 | 晶粒颜色 | 烘箱温度 | 顶针寿命 | A | 一级技能 | 生产封装-操作工
下列哪种物料存放时需要放置在氮气柜中？ | 未拆封银胶 | 拆封后的脚架 | 吸嘴 | 镊子 | B | 一级技能 | 生产封装-操作工
每张晶片结束后，操作员需在晶片切割膜上记录什么？ | 机台编号 | 生产数量和签名 | 银胶批号 | BD图版本 | B | 一级技能 | 生产封装-操作工
关于银胶领用原则，以下正确的是？ | 任意拿取 | 先进先出 | 可二次回温 | 不必贴标签 | B | 一级技能 | 生产封装-操作工
操作员首检标记方法中，作业员的标记符号是？ | T | O | √ | ● | B | 一级技能 | 生产封装-操作工
下列哪种行为符合5S要求？ | 冰箱内放置杂物 | 胶管横放 | 银胶分类摆放整齐 | 工具乱放 | C | 一级技能 | 生产封装-操作工
晶粒黏著设备正常生产状态指示牌应翻到？ | 停机 | 维修 | 运行 | 待料 | C | 一级技能 | 生产封装-操作工
操作员更换吸嘴前需要在显微镜下确认？ | 吸嘴颜色 | 吸嘴有无缺损沾污 | 吸嘴重量 | 吸嘴材质 | B | 一级技能 | 生产封装-操作工
机器上料时，最多可放置几包已拆封脚架（常规SOT）？ | 1包 | 2包 | 3包 | 不限 | B | 一级技能 | 生产封装-操作工
操作员自检时需在多少倍显微镜下目视检查？ | 10倍 | ≥50倍 | 100倍以上 | 肉眼即可 | B | 一级技能 | 生产封装-操作工
晶粒黏著后废晶片切割膜无特殊要求需保存多久？ | 3个月 | 6个月 | 1年 | 永久 | B | 一级技能 | 生产封装-操作工
晶粒黏著作业时，操作员必须佩戴什么？ | 棉手套 | 防静电手套及静电环 | 普通手套 | 无需佩戴 | B | 一级技能 | 生产封装-操作工
导电胶84-1L在室温下的有效期是多久？ | 24小时 | 48小时 | 7天 | 12小时 | B | 一级技能 | 生产封装-操作工
晶粒黏著作业时，吸嘴达到使用寿命后应如何处理？ | 继续使用至出现不良 | 以旧换新，并做品质确认 | 清洗后继续使用 | 仅由技术员决定是否更换 | B | 一级技能 | 生产封装-操作工
操作员交接班时，关于产品交接必须确认？ | 仅核对晶粒数量 | 确认产品名称、批号、数量及未装晶粒区域标识 | 只查看设备运行状态 | 无需确认，直接接班 | B | 一级技能 | 生产封装-操作工
下列哪种情况操作员需进行首件检验？ | 交接班时机器正常生产且无产品更换 | 更换吸嘴/顶针后 | 正常生产中每2小时 | 仅品质人员要求时 | B | 一级技能 | 生产封装-操作工
关于银胶存储，冰箱内银胶应如何放置？ | 可以横放节省空间 | 垂直放置，分类整齐，不允许放置杂物 | 可堆叠任意摆放 | 无需区分导电和绝缘胶 | B | 一级技能 | 生产封装-操作工
晶粒黏著后自检时发现产品侧过45°观察爬胶高度，应使用什么工具？ | 电脑屏幕 | 光学显微镜 | 测力仪 | X-RAY | B | 一级技能 | 生产封装-操作工
脚架拆封后，DFN系列产品最多允许有几包已拆封脚架在上料区？ | 2包 | 3包 | 1包 | 无限制 | C | 一级技能 | 生产封装-操作工
以下哪种吸嘴外观属于正常可使用？ | 吸嘴有裂纹 | 吸嘴沾污严重 | 吸嘴无缺损无沾污 | 吸嘴表面有凹坑 | C | 一级技能 | 生产封装-操作工
银胶回温后，物料员在胶筒上做余量警戒线标识的高度是？ | 1cm | 0.5cm | 0.2cm | 2cm | B | 一级技能 | 生产封装-操作工
晶粒黏著设备离子风装置指示灯亮什么颜色表示正常工作？ | 红灯 | 黄灯 | 绿灯 | 蓝灯 | C | 一级技能 | 生产封装-操作工
无尘布头棉签现场使用要求每多少小时更换一次？ | 2小时 | 4小时 | 6小时 | 12小时 | C | 一级技能 | 生产封装-操作工
关于晶粒黏著后产品烘烤，下列说法错误的是？ | 不同型号银胶不能放在同一烘箱烘烤 | 烘箱超温报警设置值为最高温度+5℃ | 烤箱每层最多摆放8盒料盒 | 烘烤过程中可以随时打开烘箱门检查 | D | 一级技能 | 生产封装-操作工

## 多选题
试题描述(文本) | A选项(文本) | B选项(文本) | C选项(文本) | D选项(文本) | 正确答案 | 级别
操作员交接班时需要确认哪些辅助工具型号寿命？ | A.吸嘴 | B.顶针 | C.点胶头 | D.镊子 | ABC | 一级技能
银胶回温标签上必须包含哪些信息？ | A.银胶型号 | B.设备号 | C.回温时间 | D.过期时间 | ABCD | 一级技能
首检时机包括哪些情况？ | A.开机 | B.换型号 | C.保养后 | D.每周一次 | ABC | 一级技能
以下属于操作员自检内容的有？ | A.开机 | B.换型号 | C.保养后 | D.每周一次 | ABC | 一级技能
操作员上料前需要核对的内容？ | A.晶粒批号 | B.脚架型号 | C.银胶型号 | D.烘箱程序 | ABC | 一级技能
关于银胶存储要求正确的有？ | A.垂直放置 | B.冰箱内分类整齐 | C.可横放 | D.放置杂物 | AB | 一级技能
晶粒黏著正常生产中需要进行的检查？ | A.每小时屏幕检验外观 | B.每小时测量胶厚 | C.每4h自检外观 | D.每班推晶 | AC | 一级技能
操作员发现吸嘴沾污时应如何处理？ | A.继续使用 | B.更换吸嘴 | C.用无尘布擦拭 | D.通知技术员维修 | BC | 一级技能
下列哪些属于操作员必须穿戴的静电防护用品？ | A.防静电衣 | B.防静电帽 | C.防静电鞋 | D.护目镜 | ABC | 一级技能
操作员填写记录要求正确的有？ | A.清晰规范 | B.可使用铅笔 | C.禁止使用涂改液 | D.提前记录 | AC | 一级技能
晶粒黏著后晶片切割膜检查项目包括？ | A.顶针印 | B.背层脱落 | C.碎角残留 | D.银胶扩散 | ABC | 一级技能
吸嘴需要更换的情况包括？ | A.吸嘴沾污 | B.吸嘴破损 | C.寿命到期 | D.更换产品型号时 | ABCD | 一级技能
操作员需在交接班确认设备哪些项目？ | A.参数记录表 | B.吸嘴型号寿命 | C.顶针型号寿命 | D.点胶量大小 | BC | 一级技能
操作员在拿取料盒时应注意？ | A.一次只拿一个 | B. 一只手提取另一只手托底 | C. 可以叠放运输 | D. 箭头方向一致 | ABD | 一级技能
以下哪些属于吸嘴外观异常？ | A.缺损 | B.银胶沾污 | C.硅屑沾污 | D.轻微磨损 | ABC | 一级技能
银胶领用运输过程需要注意事项包括？ | A.使用冰袋保温箱 | B.温度记录仪全程≤-40℃ | C.保温箱预冷 | D.允许横放运输 | ABC | 一级技能
下列哪些属于晶粒黏著首检内容？ | A.晶粒位置及角度 | B.空洞检测(特殊产品) | C.爬胶高度 | D.推晶强度 | ABC | 一级技能
关于银胶回温标签描述正确的是？ | A.回温后粘贴 | B.填写银胶型号、回温时间 | C.填写过期时间 | D.领用人签字 | ABCD | 一级技能
DB工序交接班时需要确认哪些项目？ | A.产品名称/批号 | B.吸嘴型号寿命 | C.点胶头型号 | D.顶针寿命 | ABCD | 一级技能
以下哪些是DB工序操作员交接班时需要确认的内容？ | A. 设备目前状况及维修记录 | B. 上个班质量异常 | C. 流程卡中特殊要求 | D. 工程参数是否需更改 | ABC | 一级技能
关于银胶回温及使用，正确的做法有？ | A. 银胶从冰箱取出后立即打开使用 | B. 银胶领用需遵循先进先出 | C. 禁止二次回温使用 | D. 回温时间包含在有效期内 | BCD | 一级技能
操作员正常生产过程中，需进行外观自检的频率和时机包括？ | A. 每4小时自检一次 | B. 更换胶筒后 | C. 更换吸嘴/顶针后 | D. 每半小时一次 | ABC | 一级技能
晶粒黏著辅材中，哪些需要定期检查外观并记录寿命？ | A. 吸嘴 | B. 顶针 | C. 点胶头 | D. 镊子 | ABC | 一级技能
关于晶片（Wafer）上机前的确认，操作员必须执行？ | A. 核对Wafer批号与流程卡一致 | B. 检查晶片有无划伤脏污 | C. 确认晶片已划片 | D. 直接上机不检查 | ABC | 一级技能
晶粒黏著后首检内容包含哪些？ | A. 晶粒位置与角度 | B. 银胶爬胶高度 | C. 空洞检测(特殊产品) | D. 设备气压参数修改 | ABC | 一级技能
作业指导书中关于脚架使用注意事项正确的有？ | A. 镀银脚架拆包后需在15天内用完 | B. 共晶脚架需塑料袋封装后放氮气柜 | C. 脚架传送方向需与装配图一致 | D. 脚架可随意堆放 | ABC | 一级技能
以下哪些情况需要重新进行三点一直线校准？ | A. 更换吸嘴 | B. 更换顶针 | C. 更换晶粒型号 | D. 更换银胶 | ABC | 一级技能
关于DB工序中使用的无尘布/棉签，要求正确的有？ | A. 每6小时更换一次 | B. 可重复使用 | C. 用于擦拭吸嘴及蘸胶针 | D. 禁止混用脏污 | ACD | 一级技能

## 简答题
试题描述(文本) | 参考答案 | 级别 | 题目属性
请简述操作员在交接班时需要确认的至少四项内容。 | 1.确认机台上产品名称批号与流程卡一致；2.核对吸嘴/顶针型号寿命；3.确认晶粒数量及未装完区域标识；4.了解上一班质量异常；5.了解设备目前状况及上个班运行情况。 | 一级技能 | 生产封装-操作工
银胶领用及回温操作有哪些关键注意事项？ | 垂直放置，回温1小时，领用时检查有效期，使用保温箱运输≤-40℃，先进先出，禁止二次回温，贴回温标签。 | 一级技能 | 生产封装-操作工
操作员首检流程包括哪些步骤？ | 根据BD图核对封装、晶粒料号、脚架规格、脚架上料方向、晶粒黏著方向及位置、银胶型号、特殊要求备注；做外观检验；首检合格开始生产；若不合格通知技术员调整。 | 一级技能 | 生产封装-操作工
晶粒黏著机台正常生产时操作员需进行哪些自检？ | 每小时屏幕检验外观，每4h/换胶筒/换吸嘴做自检外观，发现异常停机并报告领班。 | 一级技能 | 生产封装-操作工
简述操作员上料晶片前需要确认的内容。 | 核对wafer批号与流程卡一致，≥50倍显微镜检查晶片有无擦伤脏污，确认已划片，并按规定方向放置。 | 一级技能 | 生产封装-操作工
操作员如何正确搬运晶片至机台？ | 检查片环框挡针挡好，双手搬运且不携带其他物品，将把手一端朝上放置，晶片背面朝上。 | 一级技能 | 生产封装-操作工
请列出至少三种吸嘴需要更换的情况。 | 吸嘴达到使用寿命、吸嘴缺损、吸嘴沾污无法清洁、吸嘴型号不符。 | 一级技能 | 生产封装-操作工
操作员在哪些情况下需要做首件检验？ | 开机、换型号、修机后、保养后、停机大于8小时、更换吸嘴/顶针后。 | 一级技能 | 生产封装-操作工
简述脚架存放的环境要求。 | 拆封脚架需放在氮气柜中防止氧化，未拆封脚架存放于干燥环境，DFN/SOT盒装正面朝上禁止竖放。 | 一级技能 | 生产封装-操作工
操作员发现晶粒背面顶针印异常时如何处理？ | 立即停机报修，通知领班，按照OCAP处理，异常产品隔离，对已生产产品追溯检查顶针印，更换顶针并确认合格后再生产。 | 一级技能 | 生产封装-操作工

## 实操题
试题描述(文本) | 参考答案 |  |  |  |  | 级别 | 题目属性
演示银胶回温后粘贴回温标签并填写内容。 | 步骤：1.确认银胶型号 | 2.填写回温时间、启用时间、过期时间 | 3.标签粘贴于胶筒外壳 | 4.领用人签名。 |  | 一级技能 | 生产封装-操作工
按规范执行晶粒黏著机台开机前参数检查。 | 1.对照参数记录表检查温度气体 | 2.确认吸嘴顶针寿命 | 3.检查三点一直线 | 4.离子风机开启正常。 |  | 一级技能 | 生产封装-操作工
模拟操作员自检流程并记录异常。 | 1.取一条产品在≥50倍显微镜下检查外观 | 2.核对BD图检查位置、爬胶 | 3.发现异常停机 | 4.报告领班并在记录表上注明。 |  | 一级技能 | 生产封装-操作工
更换银胶筒的标准操作。 | 1.核对银胶型号有效期 | 2.将旧胶筒取下 | 3.新胶筒回温后安装 | 4.点胶测高并检查点胶痕 | 5.首件确认。 | 一级技能 | 生产封装-操作工
处理机台吸嘴报警（寿命到）的流程。 | 1.停机，将旧吸嘴取下并填写更换原因 | 2.领取新吸嘴显微镜检查 | 3.更换吸嘴 | 4.校准三点一直线 | 5.首件确认合格后生产。 | 一级技能 | 生产封装-操作工
脚架上料前检查 | 1.核对脚架型号与流程卡是否一致 | 2.检查脚架外观变形氧化 | 3.确认脚架传送方向 |  |  | 一级技能 | 生产封装-操作工
填写生产记录表及晶片切割膜信息。 | 1.记录机台产量及起止时间 | 2.晶片结束后在切割膜边缘记录数量和姓名并圈出 | 3.记录异常情况。 |  |  | 一级技能 | 生产封装-操作工
交接班时进行设备及产品交接操作。 | 1.确认产品名称批号 | 2.核对产量和未装完区域 | 3.了解设备维修状况 | 4.检查5S及工具。 |  | 一级技能 | 生产封装-操作工
执行晶粒黏著后产品放置烘烤前的规范。 | 1.产品放置待烘烤区域 | 2.不同银胶型号分开放置 | 3.一个批次一个框 | 4..放置周转框不超过限高 |  | 一级技能 | 生产封装-操作工

## 案例分析
试题描述(文本) | 参考答案 | 级别 | 题目属性
接班时发现上个班生产的某条产品晶粒位置有偏移倾向但仍在规格内，你该如何处理？ | 1.立即报告领班；2.查询参数记录表有无变更；3.协助追溯已生产产品；4.根据领班指示全检或加严抽检；5.调整机台并重新首检。 | 一级技能 | 生产封装-操作工
生产过程中银胶突然不出胶，请分析可能原因及处理步骤。 | 可能原因：胶筒堵塞、点胶头堵塞、压缩气异常、胶量不足。步骤：1.停机检查胶量；2.手动挤胶测试；3.更换点胶头；4.检查气压；5.首检合格后恢复生产。 | 一级技能 | 生产封装-操作工
你在自检时发现晶粒背面有明显的顶针印裂纹，已经生产了2盒产品，如何处置？ | 1.立即停机；2.隔离已生产2盒产品；3.报告领班及技术员；4.检查顶针状态，更换顶针；5.对隔离品逐颗检查顶针印；6.追溯至合格批次。 | 一级技能 | 生产封装-操作工
机台运行中突然报警“吸嘴寿命到”，但该批产品急需出货，能否复位继续生产？为什么？ | 不能。必须更换新吸嘴，因为超过寿命可能造成吸嘴破损或晶粒损伤，导致品质异常，应按规定更换并确认。 | 一级技能 | 生产封装-操作工
交接班时发现上个班未在未装完晶粒上标识已装区域，你会怎么做？ | 1.立即询问交班人员确认已装数量；2.重新标识区域；3.核对流程卡晶粒数量；4.报告领班防止后续混批。 | 一级技能 | 生产封装-操作工
晶粒黏著后检查发现晶粒四周银胶只有两面出胶，该如何处理？ | 判定为不良，停机调整点胶参数或胶量，重新首检，并对之前产品进行隔离确认。 | 一级技能 | 生产封装-操作工
操作员不小心将导电胶点胶头用到绝缘胶产品上，怎么办？ | 1.立即停机，更换胶头及气管塞；2.隔离受影响产品；3.报告领班评估风险；4.重新首检。 | 一级技能 | 生产封装-操作工
烤箱在烘烤过程中温度显示异常偏高，操作员该采取哪些紧急措施？ | 1.记录异常温度；2.立即停止烘烤程序；3.通知设备及领班；4.待温度降至安全范围开门检查产品；5.评估产品是否过烘。 | 一级技能 | 生产封装-操作工
上料晶片时发现晶片切割膜上有明显划痕，你该怎么做？ | 1.停止上料；2.报告领班；3.在显微镜下评估划痕是否伤及晶粒；4.根据质量判定是否可用；5.记录异常。 | 一级技能 | 生产封装-操作工
生产DFN产品时，尾条不满一整条，你如何标记并流转？ | 按照《DFN封装尾条标记作业指导卡》用记号笔在固晶结束位置向左2-3列的上方和下方划“竖线”和“×”标记后续流 | 一级技能 | 生产封装-操作工