## 判断题
试题描述（文本） | 判断 | 等级
DB银胶可以二次回温使用。 | 错误 | 一级技能
DB晶粒黏著首检可由作业员单独完成。 | 错误 | 一级技能
DB导电胶与绝缘胶点胶头可混用。 | 错误 | 一级技能
DB烤箱烘烤时氮气流量不小于80L/min。 | 正确 | 一级技能
DB吸嘴标签需贴在自封袋上。 | 正确 | 一级技能
WB焊线可重工。 | 错误 | 一级技能
DB银胶回温时间包含在有效期内。 | 正确 | 一级技能
脚架拆封后必须在标签上记录信息并贴于包装上。 | 正确 | 一级技能
DB银胶存储运输必须垂直放置。 | 正确 | 一级技能
共晶上芯率要求≥99.95%。 | 正确 | 一级技能
操作员上料晶片前需在≥50倍显微镜下检查晶片是否有擦伤、脏污。 | 正确 | 一级技能
DB顶针寿命3KK。 | 正确 | 一级技能
DB烤箱超温报警设为最高温+5℃。 | 正确 | 一级技能
DB导电胶室温有效期48h。 | 正确 | 一级技能
WB焊线机KNS真空功能必须开启。 | 正确 | 一级技能
DB点胶头堵塞可用通针疏通。 | 正确 | 一级技能
DB银胶焊产品空洞检测保留照片1年。 | 正确 | 一级技能
DB DFN首检左右蘸胶各一列。 | 正确 | 一级技能
DB导电胶点胶头每4天清洗。 | 正确 | 一级技能
DB烤箱单层最多8盒料盒。 | 正确 | 一级技能
操作员需在交接班时确认设备上的产品名称、批号是否与流程卡一致。 | 正确 | 一级技能
DB蘸胶产品爬胶高度应为晶厚75%左右。 | 正确 | 一级技能
DB晶粒黏著记录修改需两杠划掉签名。 | 正确 | 一级技能
DB顶针标签需填写报废原因。 | 正确 | 一级技能
WB线材管控标签含物料批号。 | 正确 | 一级技能
DB晶粒黏著首检标记T代表技术员。 | 正确 | 一级技能
物料堆放时周转筐放置不能超过限高线，料盒放置≤4层。 | 正确 | 一级技能
晶粒黏著作业中，不同银胶型号可以混用同一个点胶头。 | 错误 | 一级技能
交接班时若机器正常生产，可以不进行首件检验直接继续生产。 | 错误 | 一级技能

## 单选题
试题描述(文本) | A选项(文本) | B选项(文本) | C选项(文本) | D选项(文本) | 正确答案 | 等级
铜线开封后最长可使用多少小时？ | A.72h | B.24h | C.168h | D.336H | C | 一级技能
吸嘴使用寿命到达多少K必须更换？ | A.50K | B.80K | C.100K | D.150K | C | 一级技能
每张晶片结束后，操作员需在晶片切割膜上记录什么？ | A.机台编号 | B.生产数量和签名 | C.银胶批号 | D.BD图版本 | B | 一级技能
关于脚架拆封后有效期，脚架拆包后必须在多少天内用完？ | A.7天 | B.15天 | C.30天 | D.90天 | B | 一级技能
下列哪种线材开封后寿命为6个月？ | A.铜线 | B.金钯铜线 | C.金线 | D. 银线 | C | 一级技能
SOT23银胶焊产品自检频率为？ | A.1次/2h | B.1次/4h | C.1次/班 | D.1次/天 | B | 一级技能
晶粒黏著时，确认吸嘴和顶针型号依据是？ | A.经验 | B.装配图BD | C.物料员指示 | D.设备默认 | B | 一级技能
DB工序中，银胶回温标签必须贴在何处？ | A. 流程卡上 | B. 银胶外壳上 | C. 设备面板上 | D. 物料柜门上 | B | 一级技能
SOT23封装产品线弧高度规范为？ | A.＜280um | B. ＜350um | C. ＜450um | D. ＜550um | C | 一级技能
共晶焊产品，晶片上芯率要求≥？ | A. 99.8% | B. 99.9% | C. 99.95% | D. 99.99% | C | 一级技能
铜线(含金钯铜线)开封后在线使用时效不得超过？ | A. 72H | B. 120H | C. 168H | D. 240H | C | 一级技能
共晶焊产品自检频率为？ | A. 1H/次 | B. 2H/次 | C. 3H/次 | D. 4H/次 | B | 一级技能
DFN1006银胶产品WB后是否需要烘烤？ | A. 不需要 | B. 需要，仅DFN1006银胶 | C. 所有DFN都需要 | D. 仅共晶需要 | B | 一级技能
晶粒表面划伤判定：压伤或划伤造成铝线损伤宽度大于原宽度的多少为不良？ | A. 30% | B. 50% | C. 70% | D. 90% | B | 一级技能
操作员首检标记方法中，作业员的标记符号是？ | A.T | B.O | C.√ | D.● | B | 一级技能
劈刀寿命极限后应？ | A. 可继续使用5K | B. 立即停机更换 | C. 由技术员决定 | D. 继续使用到下班 | B | 一级技能
操作员首检/自检应在什么倍数显微镜下进行？ | A. ≥20倍 | B. ≥50倍 | C. ≥100倍 | D. ≥200倍 | B | 一级技能
正常生产中，OP需要多久检查一次屏幕外观？ | A. 0.5小时 | B. 1小时 | C. 2小时 | D. 4小时 | B | 一级技能
操作员更换吸嘴前需要在显微镜下确认？ | A.吸嘴颜色 | B.吸嘴有无缺损沾污 | C.吸嘴重量 | D.吸嘴材质 | B | 一级技能
晶粒黏著自检时机不包括？ | A. 正常作业抽检 | B. 交接班 | C. 品质首检后 | D. 换吸嘴后 | B | 一级技能
操作员在上料晶片前需要核对什么？ | A.晶粒批号与流程卡一致 | B.晶粒颜色 | C.烘箱温度 | D.顶针寿命 | A | 一级技能
WB设备状态牌红色代表什么状态 | A.维修 | B. 保养 | C. 停机 | D. 待料 | A | 一级技能
操作员自检时需在多少倍显微镜下目视检查？ | A.10倍 | B.≥50倍 | C.100倍以上 | D.肉眼即可 | B | 一级技能
银胶回温标签不需要填写哪项？ | A. 银胶型号 | B. 设备号 | C. 过期时间 | D. 烘烤温度 | D | 一级技能
下列哪种情况操作员需进行首件检验？ | A.交接班时机器正常生产且无产品更换 | B.更换吸嘴/顶针后 | C.正常生产中每2小时 | D.仅品质人员要求时 | B | 一级技能
共晶焊产品首检：使用调机料焊片几列？ | A. 一列 | B. 两列 | C. 三列 | D. 四列 | C | 一级技能
WB换型号时，技术员调取程式依据是什么？ | A.BD图编号+版本号 | B.流程卡程式名条形码 | C.机器默认程序 | D. 上次生产记录 | B | 一级技能
晶粒背面顶针痕检查时机不包括？ | A. 开机 | B. 更换顶针 | C. 每张晶片结束 | D. 每盒结束 | D | 一级技能
吸嘴标签不需要填写哪一项？ | A. 吸嘴型号 | B. 使用寿命 | C. 银胶型号 | D. 领用日期 | C | 一级技能

## 多选题
试题描述(文本) | A选项(文本) | B选项(文本) | C选项(文本) | D选项(文本) | 正确答案(字母) | 等级
操作员进行WB自检时需要检查哪些项目？ | A.焊线错误 | B. 焊球/鱼尾脱落 | C. 脚架变形 | D. 晶粒方向 | ABCD | 一级技能
SOT23银胶产品铜线作业流程包括？ | A.WB等离子清洗 | B.WB焊接 | C.烘烤 | D.二次Plasma | AB | 一级技能
操作员交接班时需要确认哪些辅助工具型号寿命？ | A.吸嘴 | B.顶针 | C.点胶头 | D.镊子 | ABC | 一级技能
首检时机包括哪些情况？ | A.开机 | B.换型号 | C.保养后 | D.每周一次 | ABC | 一级技能
操作员上料前需要核对的内容？ | A.晶粒批号 | B.脚架型号 | C.银胶型号 | D.烘箱程序 | AB | 一级技能
操作员发现吸嘴沾污时应如何处理？ | A.继续使用 | B.更换吸嘴 | C.用无尘布头棉签擦拭 | D.通知技术员维修 | BC | 一级技能
下列哪些属于操作员必须穿戴的静电防护用品？ | A.防静电衣 | B.防静电帽 | C.防静电鞋 | D.护目镜 | ABC | 一级技能
晶粒黏著后晶片切割膜检查项目包括？ | A.顶针印 | B.背层脱落 | C.碎角残留 | D.银胶扩散 | ABC | 一级技能
吸嘴需要更换的情况包括？ | A.吸嘴沾污 | B.吸嘴破损 | C.寿命到期 | D.更换产品型号时 | ABCD | 一级技能
操作员需在交接班确认设备哪些项目？ | A.参数记录表 | B.吸嘴型号寿命 | C.顶针型号寿命 | D.点胶量大小 | BC | 一级技能
操作员在拿取料盒时应注意？ | A.一次只拿一个 | B. 一只手提取另一只手托底 | C. 可以叠放运输 | D. 箭头方向一致 | ABD | 一级技能
操作员更换顶针后需要执行？ | A.三点一直线校准 | B.顶针高度检查 | C.首条产品首检 | D.修改程式 | ABC | 一级技能
晶粒黏著异常处理标记要求？ | A.金属钨钢笔划'X' | B.标记在脚架右下角 | C.小圆孔下方 | D.任意位置 | A,B, | 一级技能
以下哪些属于开封线材管控标签上必须包含的信息？ | A.物料编码 | B. 开封时间 | C. 过期时间 | D. 线材批号 | ABCD | 一级技能
WB生产过程中，哪些情况下需要重新自检？ | A.更换劈刀后 | B. 更换线材后 | C. 死机重启后 | D. 每班开班 | ABCD | 一级技能
更换线材时，操作员必须核对？ | A.线材管控标签信息 | B.物料编码/批号 | C.开封时间/过期时间 | D.设备号 | ABCD | 一级技能
以下哪些是操作员在换型号前必须做的？ | A.清除上一产品 | B. 核对BD图和流程卡 | C. 领取新劈刀/线材 | D. 通知技术员 | ABCD | 一级技能
下列属于WB外观检验项目的有？ | A.晶粒方向 | B.焊线错误 | C.线扭曲 | D.球氧化 | ABCD | 一级技能
操作员处理NSOP报警时正确的步骤？ | A.显微镜确认位置 | B. 剔除该晶粒所有线材 | C. 跳过该晶粒继续生产 | D. 通知PE修改参数 | ABC | 一级技能
WB换线材后操作员必须？ | A.核对线材管控标签 | B.记录更换原因及时间 | C.首条自检 | D.立即做IMC测试 | ABC | 一级技能
下列哪些是WB工序必须执行的IPQC检验项目？ | A.球厚/球大小 | B.推力测试 | C.线弧高度 | D.弹坑测试 | ABCD | 一级技能
关于劈刀寿命管控，正确的有？ | A.MES系统做劈刀型号防错 | B.设备寿命预警及停机报警 | C.未到寿命劈刀可二次上机 | D.寿命极限后立即更换 | ABD | 一级技能
WB异常项目中零收一退的包括？ | A.焊线错误 | B.焊球偏移 | C.焊球大小超规范 | D.线弧颈部断裂 | ABCD | 一级技能
DB晶粒黏著首检时机包括？ | A.交接班 | B.换型号 | C.修机后 | D.保养后 | ABCD | 一级技能
DFN2510新增的SOP内容有哪些？ | A.Plasma程式WB-DFN2510 | B.DFN2510线弧规范 | C.劈刀寿命管控 | D.银胶产品金线/铜线作业流程 | ABCD | 一级技能
操作员发现异常时需要做哪些标识？ | A.脚架右下角做× | B. 流程卡备注 | C. 报告领班 | D. 自行维修 | ABC | 一级技能
以下哪些情况会导致焊线氧化？ | A.保护气体异常 | B. 氮氢比例失调 | C. 劈刀磨损 | D. 烘烤时间过长 | AB | 一级技能
DB银胶焊产品上芯率计算涉及？ | A.实装数 | B.来料数 | C.不良数 | D.设备数 | AB | 一级技能
下列哪些是银胶存储和领用时的正确操作？ | A.垂直放置 | B.先进先出 | C.可二次回温 | D.回温标签必须粘贴 | ABD | 一级技能
DB工序常用的设备品牌有哪些？ | A.艾科瑞思 | B.shinkawa | C.KNS | D.ASM | AB | 一级技能

## 简答题
试题描述(文本) | 参考答案要点 | 等级
简述DB银胶回温标签应包含哪些内容？ | 银胶型号、设备号、回温时间、启用时间、过期时间、领用人 | 一级技能
WB铜线开封后在线使用时效是多少？如何处理未用完铜线？ | 168H；拆下抽真空放置氮气柜，尽快重新上机 | 一级技能
DB晶粒黏著首检时机有哪些？ | 交接班、换型号、修机后、保养后、停机＞8h、换吸嘴/顶针等 | 一级技能
WB自检合格后操作员标记是什么？位置在哪？ | 标记'O'；在脚架传送方向前部右下角 | 一级技能
DB银胶焊晶粒上芯率如何计算？要求多少？ | 实装数/来料数；≥99.8% | 一级技能
简述铜线开封后寿命管控及超期处理方式。 | 铜线开封后寿命168小时，超时未用完必须报废处理；如因维修或换型撤下未超时需抽真空放氮气柜保存，尽快使用。 | 一级技能
操作员发现晶粒背面顶针印异常时如何处理？ | 立即停机报修，通知领班，按照OCAP处理，异常产品隔离，对已生产产品追溯检查顶针印，更换顶针并确认合格后再生产。 | 一级技能
WB劈刀寿命极限后如何处理？ | 立即停机更换，不允许超寿命使用，更换后需打调机料送品质做推拉力数据合格开机 | 一级技能
简述料盒盖使用规范。 | 未焊线料盒两端用白色盖；完成焊线的料盒箭头端用金色盖。 | 一级技能
简述操作员在WB自检时的检查流程及“田”字形检验方法。 | 在脚架前中后各三列和上中下各三行呈田字形检验，使用低倍显微镜，有疑问再用高倍镜确认；确认无异常后记录生产记录表。 | 一级技能

## 实操题
试题描述(文本) | 正确操作要点 | 等级
演示DB银胶回温标签填写并粘贴。 | 按规范填写型号、设备、时间等，贴于胶管外壳 | 一级技能
操作DB换吸嘴流程，并进行三点一线校准。 | 依SOP更换，校准吸嘴/顶针/相机中心 | 一级技能
WB穿线操作及首颗焊线外观确认。 | 穿线后确认第一颗焊接无异常，换线后首条进行自检 | 一级技能
WB自检操作：取样及显微镜检查。 | 取前中后、上中下各三行，低倍+高倍确认 | 一级技能
操作员如何进行每日开班5S及设备点检？ | 清洁工作台/设备表面，自检桌和小推车。检查气体压力、流量，清洁等离子风扇，填写点检表。 | 一级技能
操作员如何正确执行机台交接班设备确认？ | 确认产品名称、晶粒型号批号与流程卡一致；确认未装晶粒标识区域；了解机台状况及维修记录。 | 一级技能
如何正确安装脚架并防止氧化？ | 拆封脚架需记录拆封时间，最多两包已拆封(DFN一包)；共晶脚架用塑料袋封装放氮气柜。 | 一级技能
操作员如何进行每日开班5S及设备点检？ | 清洁工作台/设备表面，检查气体压力、流量，检查等离子风扇及静电皮，填写点检表。 | 一级技能
操作员进行WB开机前准备工作清单（列举至少8项）。 | 1.检查设备状态牌；2.核对流程卡与BD图；3.确认焊线程式名；4.检查劈刀型号及寿命；5.确认线材型号及有效期；6.检查氮氢气体流量；7.进行自检料条；8.填写开机检查表并送品质。 | 一级技能
填写生产记录表及晶片切割膜信息。 | 1.记录机台产量及起止时间 2.晶片结束后在切割膜边缘记录数量和姓名并圈出 .记录异常情况。 | 一级技能
交接班时进行设备及产品交接操作。 | 1.确认产品名称批号 2.核对产量和未装完区域 3.了解设备维修状况 4.检查5S及工具。 | 一级技能

## 案例分析题
试题描述(文本) | 问题/处置措施 | 等级
某操作员DB自检发现连续3颗晶粒倾斜，应如何处理？ | 立即停机，通知领班/技术员，追溯已生产产品，按OCAP-DB-023处理 | 一级技能
WB生产中机台报警NSOP频繁，操作员第一步做什么？ | 停机，检查焊线，剔除该晶粒所有线，通知技术员 | 一级技能
DB银胶回温后未贴标签直接使用，会导致什么问题？ | 无法控制有效期，可能使用过期胶导致品质风险 | 一级技能
WB铜线超168H未使用完，操作员该如何做？ | 拆下铜线抽真空放氮气柜，由领班安排优先上机，否则报废 | 一级技能
DB绝缘胶点胶头误用导电胶点胶头，后果？ | 交叉污染，可能影响绝缘性，需立即更换并追溯 | 一级技能
WB等离子清洗后超过4H未上机，怎么办？ | 重新进行等离子清洗 | 一级技能
DB晶粒黏著发现顶针印异常(凹坑裂纹)，如何处理？ | 停机，检查顶针，通知领班追溯，按OCAP-DB-010 | 一级技能
WB焊线发现线弧塌丝触碰晶粒，判断标准？ | 正打工艺间距＜2*WD为不良，反打依标准，需调整参数 | 一级技能
DB银胶焊产品空洞X-RAY显示单颗＞25%，怎么处理？ | 按OCAP-DB-005，零收一退，调整参数或点胶 | 一级技能
WB换型号后未核对程式名直接生产，风险？ | 可能焊线错误，导致批量报废，必须核对 | 一级技能