## 判断题
试题描述（文本） | 正确答案 | 级别 | 题型 | 备注
KNS Connx Elite LA设备CH1 Kit气体流量规范为0.5-0.8 L/min。 | 正确 | 二级技能 | 判断题
颈部断裂：不接受线颈部损伤大于25%线径 | 正确 | 二级技能 | 判断题
DFN1006封装线径>1.0mil时，线与晶粒最小间距要求不小于1倍线径。 | 正确 | 二级技能 | 判断题
WB后待处理异常品在氮气柜存储可以超过72小时。 | 错误 | 二级技能 | 判断题
工程批铜线焊球单位面积推力值由作业员进行测量。 | 错误 | 二级技能 | 判断题
球形异常：焊球功率圈最大一边（P Max)不得大于最小一边（P min)4倍 | 正确 | 二级技能 | 判断题
量产产品的程式可以有多个版本共存，方便切换。 | 错误 | 二级技能 | 判断题
WB后烘烤升温段要求室温升至200℃用时45min，恒温200℃保持30min。 | 正确 | 二级技能 | 判断题
劈刀从机台换下后，若未达到寿命可以安装到其他机台继续使用。 | 错误 | 二级技能 | 判断题
操作员在自检桌上检验产品时应佩戴静电手环。 | 正确 | 二级技能 | 判断题
WB设备维修停机大于4小时，产品需撤下放入氮气柜，并对维修前产品全检。 | 正确 | 二级技能 | 判断题
焊线氧化缺陷仅影响外观，不影响可靠性，可以接受。 | 错误 | 二级技能 | 判断题
线弧颈部断裂只要拉力合格就可以放行。 | 错误 | 二级技能 | 判断题
WB程式名后缀“-T”为测试版本程式 | 正确 | 二级技能 | 判断题
同一台设备可以同时作业两个不同批次产品，只要做好标识。 | 错误 | 二级技能 | 判断题
WB程序调取时技术员扫描流程卡条形码，核对程式名但不需核对版本号。 | 错误 | 二级技能 | 判断题
脚架氧化不接受，出现后必须停机排查保护气体。 | 正确 | 二级技能 | 判断题
Cross Section工程样品取样数量为每颗焊球2颗(最新版标准)。 | 正确 | 二级技能 | 判断题
操作员可以手动触碰线夹辅助打开，加快穿线速度。 | 错误 | 二级技能 | 判断题
焊线受损：不接受焊线受损大于25%线径 | 正确 | 二级技能 | 判断题
WB等离子清洗水滴角应＜45°。 | 正确 | 二级技能 | 判断题
未焊线的料条如果被手触碰，必须经过Plasma清洗后才能焊线。 | 正确 | 二级技能 | 判断题
烤箱烘烤单层装载最多可叠放两层周转筐。 | 错误 | 二级技能 | 判断题
线扭曲OCAP触发标准0收1退 | 正确 | 二级技能 | 判断题
每次更换线材后，操作员只需要自检第一颗即可。 | 错误 | 二级技能 | 判断题
DFN2510银胶产品金线作业不需要等离子清洗。 | 错误 | 二级技能 | 判断题
2级操作员可以独立修改焊线程序中的功率参数。 | 错误 | 二级技能 | 判断题
铜线作业中，如果氮氢气体氢气比例低于4%，必须停机调整。 | 正确 | 二级技能 | 判断题
反打工艺(BSOB)的Bump球球厚按照正常球厚标准无管控。 | 错误 | 二级技能 | 判断题
Cross Section异常时零收一退，试量产阶段需反馈至工程。 | 正确 | 二级技能 | 判断题
操作员可以自行将Dummy料混入良品中节省成本。 | 错误 | 二级技能 | 判断题

## 单选题
试题描述(文本) | A选项(文本) | B选项(文本) | C选项(文本) | D选项(文本) | 正确答案 | 级别
颈部断裂：不接受线颈部损伤大于多少线径？ | A.＞25% | B.＞35% | C. ＞40% | D. ＞45% | A | 二级技能
WB烘烤过程中恒温200°多长时间？ | A.30min | B.45min | C. 60min | D. 35min | A | 二级技能
IMC检验中金线IMC标准为？ | A.>70% | B. >75% | C. >80% | D. >85% | B | 二级技能
WB后产品在烘烤过程中停电，降温阶段检查无异常应如何？ | A.报废 | B. 重新烘烤 | C. 直接流入下道 | D. 加测推拉力 | B | 二级技能
对于DFN1006使用0.8金钯铜线材，线径为多少？ | A.20um | B. 30um | C. 38um | D. 40um | A | 二级技能
银胶焊劈刀AC-H15-CD25-T71-OR15使用寿命为多少？ | A.800K | B. 1000K | C. 1200K | D. 1500K | C | 二级技能
设备维修停机超过几小时未修复需更换机台作业？ | A.4H | B.6H | C 8H | D.12H | C | 二级技能
设备停机状态是什么颜色？ | A.蓝色 | B.灰色 | C.黄色 | D.红色 | B | 二级技能
线弧颈部断裂允许最大损伤为线径的多少？ | A.10% | B. 25% | C. 30% | D. 50% | B | 二级技能
金钯铜线开封后寿命不得超过多少小时？ | A.72H | B.120H | C.168H | D.240H | C | 二级技能
WB程式版本后缀“-β”代表什么？ | A.测试版本 | B.变更升级版本 | C. 初始版本 | D. 临时版本 | B | 二级技能
KNS机台阻抗值范围？ | A.10-30 Ohms | B. 15-40 Ohms | C. 20-50 Ohms | D. 25-60 Ohms | B | 二级技能
第二焊点鱼尾长度超过焊线直径几倍为不可接受？ | A.大于3倍 | B. 大于4倍 | C. 大于5倍 | D. 大于6倍 | C | 二级技能
DFN2510封装劈刀寿命(金钯铜线)为多少？ | A.800K | B. 1000K | C.1200K | D. 1500K | B | 二级技能
铜线焊球底部IMC标准要求＞？ | A.70% | B. 75% | C. 80% | D. 85% | C | 二级技能
设备维修停机大于几小时产品要撤下放入氮气柜储存？ | A.2H | B.4H | C.6H | D.8H | B | 二级技能
WB烤箱氮气流量范围是多少？ | A.＞80L/min | B. ＞60L/min | C.＞70L/min | D. ＞85L/min | A | 二级技能
WB程式版本后缀“-T”代表什么？ | A.测试版本 | B.变更升级版本 | C. 初始版本 | D. 临时版本 | A | 二级技能
银胶焊SOT23封装产品一个批次最多可分几台机作业？ | A.1台 | B. 2台 | C. 3台 | D. 不限 | B | 二级技能
等离子清洗后水滴角标准为？ | A.<30° | B. <45° | C. <60° | D. <90° | B | 二级技能
DFN2510封装银胶产品铜线作业是否需要等离子清洗？ | A.不需要 | B.需要 | C.仅金线需要 | D.仅首次需要 | B | 二级技能
关于第二焊点偏移，当偏移超出脚架引脚区域小于等于1/2时，应如何处理？ | A.直接拒收 | B.做2nd拉力测试 | C.调整程序 | D.报废 | B | 二级技能
操作员发现线间距不足，以下描述正确的是？ | A.线间距小于2倍线经可接受 | B.线间距小于1.5倍线经可接受 | C.不接受线间距小于2倍线经 | D.仅金线有要求 | C | 二级技能
操作员在作业中如需从料盒中抽检产品，应使用什么工具？ | A.手指直接拿 | B.镊子平行取出 | C.吸笔 | D.倾倒 | B | 二级技能
关于铜线寿命管控，开封后168H未使用完且处于氮气柜保存，以下处理正确的是？ | A.继续使用至200H | B.报废处理 | C.重新抽真空继续使用 | D.做拉力测试合格可用 | B | 二级技能
操作员在换型号时，银胶焊SOT23产品一个批次最多可分几台机作业？ | A.1台 | B.2台 | C.3台 | D.4台 | B | 二级技能
关于劈刀寿命，DFN1006劈刀进行铜线焊接，寿命为？ | A.800K | B.1000K | C.1200K | D.1500K | B | 二级技能
WB后产品时效管控超时未完成，需加做推拉力测试样品数量为？ | A.各5颗 | B.各10颗 | C.各20颗 | D.全检 | B | 二级技能
WB程式名后缀“-T”代表什么？ | A.测试版本程式 | B.升级版本 | C.程式版本 | D,以上都是 | A | 二级技能
DFN2510封装银胶产品金线作业流程包含以下哪一步？ | A.WB后烘烤 | B.共晶焊片 | C.Plasma清洗 | D.二次回流 | C | 二级技能
操作员发现机台连续出现球形异常高尔夫球状缺陷，首要排查原因？ | A.EFO电流/参数异常 | B.线材过期 | C.气体比例偏高 | D.劈刀磨损 | A | 二级技能

## 多选题
试题描述(文本) | A选项(文本) | B选项(文本) | C选项(文本) | D选项(文本) | 正确答案 | 级别
劈刀管控标签需要包含哪些信息？ | A.劈刀型号 | B. 设备号 | C. 使用寿命 | D. 领用时间 | ABCD | 二级技能
下列哪些属于铜线焊接时气体流量监控点(KNS设备)？ | A.CH1 Kit | B. CH2 Side | C. TC | D. RR | ABCD | 二级技能
WB推拉力测试选点原则正确的有？ | A.单颗晶粒焊线≤5根测所有线 | B. 单颗晶粒焊线＞5根线且晶粒两边打线每边至少2根 | C. 必须包含接地线 | D. SOT产品Gate极不少于3个 | ABCD | 二级技能
以下哪些属于WB焊球异常类型？ | A.高尔夫球状 | B. 功率圈偏移 | C. 焊球氧化 | D. 焊球厚度超规范 | ABCD | 二级技能
WB程序管控要求哪些正确？ | A.量产机台只能存一个当前作业程式 | B. 程式上传服务器需工程师确认 | C. 共晶联机程式不得混用 | D. 测试版本可直接用于量产 | ABC | 二级技能
机台维修及保养涉及哪些项目需要进行品质确认？ | A.焊头 | B. 压合 | C. 夹具更换 | D. 参数 | ABCD | 二级技能
WB后烘烤异常处理方式正确的有？ | A.升温和恒温阶段异常后外观无异常重新烘烤 | B. 降温阶段外观无异常重新烘烤 | C. 外观异常按OCAP处理 | D. 直接报废 | ABC | 二级技能
关于铜线寿命管控流程正确的有？ | A.拆封开始计时168H | B. 未用完可抽真空放氮气柜 | C. 超时未用完直接报废 | D.线材可以反复抽真空 | ABC | 二级技能
焊球大小/球厚超规范可能原因？ | A.EFO参数不当 | B. 压力异常 | C. 劈刀型号错误 | D. 线材型号不同 | ABCD | 二级技能
下列哪些是操作员在自检时需要在高倍显微镜下确认的项目？ | A.球氧化 | B. 铝垫剥落 | C. 线弧高度 | D.未焊线 | ABC | 二级技能
WB设备换劈刀后需要确认自检哪些项目？ | A.球形 | B. 球氧化 | C. 二焊点偏移 | D. 线弧 | ABCD | 二级技能
下列哪些属于第二焊点不良？ | A.鱼尾偏移 | B.第二焊点不粘 | C.第二焊点尺寸超规 | D.铝挤出 | ABC | 二级技能
铜线寿命管控流程中，哪些情况下需要拆下铜线抽真空保存？ | A.设备维修超出6H未完成 | B.产线产品做完6H无产品使用 | C.铜线开封未使用完但未超时 | D.每班交接 | AB | 二级技能
出现线间距不足时，操作员应？ | A.立即停机 | B.按OCAP-WB-032处理 | C.0收1退标准 | D.继续生产 | ABC | 二级技能
关于焊球/鱼尾偏移异常标准，正确的？ | A.0收1退 | B.低良开立标准Eutectic＞0.05%/批 | C.Epoxy＞0.1%/批 | D.无需关注 | ABC | 二级技能
下列哪些是WB后产品烘烤异常处理方式？ | A.升温和恒温阶段异常，外观无异常再次烘烤 | B.降温阶段异常外观无异常再次烘烤 | C.外观异常参照异常管制表 | D.直接报废 | ABC | 二级技能
下列哪些不良项目OCAP开立标准为“0收1退”？ | A.焊线错误 | B.焊球偏移 | C.焊球大小超规范 | D.线弧颈部断裂 | ABCD | 二级技能
引发第二焊点不良的原因有哪些？ | A.参数不当 | B.劈刀磨损 | C.框架氧化 | D.保护气体异常 | ABCD | 二级技能
WB异常项目中属于零收一退的不良有？ | A.混料 | B.晶粒铝垫剥落 | C.颈部断裂 | D.线扭曲 | ABCD | 二级技能
WB焊接中哪些属于第一焊点不粘(NSOP)的处理步骤？ | A.显微镜确认位置 | B.剔除该晶粒上所有线材 | C.跳过该晶粒继续生产 | D将线材放至废线盒 | ABD | 二级技能
WB产品超时效（未完成）需要执行哪些动作？ | A.开矫正措施单； | B.完成后加做10pcs推拉力 | C.；若推力NG则报废开NCR； | D.直接流转 | ABC | 二级技能
WB劈刀更换后必须执行的动作包括？ | A.十字线调整； | B.阻抗值确认； | C.试打并自检； | D.直接批量生产 | ABC | 二级技能
2级操作员需要掌握的铜线氧化/球氧化可能原因？ | A.氮氢保护气体异常 | B.气体流量超出规范 | C.氢气比例低于4% | D.穿线路径错误 | ABC | 二级技能
DFN2510新增管控项目包括？ | A.Plasma程式参数 | B.线弧规范 | C.劈刀寿命管控 | D.银胶产品金线作业流程 | ABCD | 二级技能
操作员在更换劈刀时，需要核对哪些信息？ | A.劈刀管控标签型号 | B. BD图劈刀规格 | C. 设备编号及领用人记录 | D. 推拉力CPK | ABC | 二级技能
哪些情况下需要进行自检？ | A.开机 | B. 换型号 | C. 换劈刀 | D. 每4小时银胶焊 | ABCD | 二级技能
以下属于操作员外观检验缺陷项目的有？ | A.焊线错误 | B.球氧化 | C. 线弧颈部断裂 | D. IMC百分比 | ABC | 二级技能
铜线使用过程中，哪些情况需报废处理？ | A.超168H未用完 | B. 氧化变色 | C. 线盒标签缺失无法追溯 | D. 线径不符 | ABCD | 二级技能
关于烤箱烘烤，正确的操作有？ | A.单层最多8个料盒 | B. 料盒之间留＞3CM空间 | C. 可以叠放周转筐 | D. 随意修改程序 | AB | 二级技能
操作员上料时应确认哪些物料与BD图一致？ | A.劈刀 | B. 线材 | C. 银胶 | D. 脚架 | ABD | 二级技能

## 简答题
试题描述(文本) | 参考答案 | 级别
简述操作员在WB生产过程中自检的时机（至少列出5种）。 | 开机、换型号、换劈刀、换线材、维修后、死机开机、每4小时。 | 二级技能
操作员发现第二焊点不粘（NSOL）时应如何处理？ | 1.显微镜确认位置；2.剔除该晶粒上所有线材；3.将剔除线材放至废线盒；4.跳过该晶粒继续作业；5.记录异常并通知技术员。 | 二级技能
操作员如何正确更换铜线并确保符合寿命管控？ | 根据流程卡领取对应线材，核对线材管控标签信息，开封记录开封时间，在MES打印标签，超168H未用完须拆下抽真空或报废，严禁超时使用。 | 二级技能
自检时使用高倍显微镜主要检查哪些典型缺陷？ | 球氧化、线弧高度、焊线受损、球厚/大小异常、颈部断裂、铝挤出、球形异常、铝垫剥落等。 | 二级技能
开机Setup完成后，操作员和技术员需要完成哪些记录和确认？ | 填写开机（改机）检查表，连同BD图、流程卡、Dummy料送品质量测，品质合格后签字，并在TCM本记录作业产品信息及点检参数。 | 二级技能
操作员在作业中发现脚架变形，应该采取什么措施？ | 立即停止该料条生产，标记异常品，按OCAP-WB-011填写维修单，通知技术员评估，不良品隔离并记录。 | 二级技能
简述WB作业中等离子清洗后产品Q-time管控要求。 | 清洗后4小时内必须上WB机台，并在10小时内完成WB焊接；超出需重新清洗，第三次清洗需通知工程。 | 二级技能
操作员如何区分使用银色料盒盖和金色料盒盖？ | 未焊线使用银色料盒盖；完成焊线的料盒在箭头方向使用金色料盒盖。 | 二级技能

## 实操题
试题描述(文本) | 操作要点 | 级别
操作员进行WB开机前准备工作清单（列举至少8项）。 | 1.检查设备状态牌；2.核对流程卡与BD图；3.确认焊线程式名；4.检查劈刀型号及寿命；5.确认线材型号及有效期；6.检查氮氢气体流量；7.进行自检料条；8.填写开机检查表并送品质。 | 二级技能
模拟等离子清洗机操作步骤（DFN1006银胶产品）。 | 1.将料盒箭头统一向右放入Plasma腔体；2.选择程式名；3.启动清洗MES进站；4.清洗完成后取出MES出站，填写流程卡并在4H内转至WB。 | 二级技能
处理报警“线夹打开异常”时应采取的安全措施。 | 1.停机报修；2.通知技术员，禁止用手或镊子强制撬开线夹；4.设备维修后送检5.送检合格后确认首件外观。 | 二级技能
操作员如何确认氮氢混合气体流量符合规范（以KNS为例）？ | 查看机台流量计数值：CH1 Kit 0.5-0.8 L/min, CH2 Side 0.5-0.8 L/min, TC/PC/PH均为7±1 L/min，其他通道4±1 L/min；并记录在气体流量表。 | 二级技能
操作员发现第二焊点鱼尾开裂的处理动作。 | 1.停机报修；2.开立OCAP 3.隔离可疑批次；4.品质测量数据合格，产品续流，异常开立NCR异常单；5.记录异常于生产报表。 | 二级技能
演示操作员如何按照“田”字形进行自检抽样。 | 在脚架前、中、后各三列和上、中、下各三行位置，呈“田”字形选取9个区域进行检查，先用低倍显微镜，可疑点再用高倍确认。 | 二级技能
简述DFN1006产品银胶焊铜线作业流程。 | 1.WB等离子清洗 2.铜线/金线焊接 3.WB后烘烤 | 二级技能

## 案例分析题
试题描述 | 分析要点 | 级别
银胶产品铜线焊接中，同一批产品出现零星焊球氧化，但气体流量显示正常，可能原因及排查方向？ | 可能原因：劈刀磨损、EFO放电异常、局部保护气体不均；需检查劈刀寿命、清洁打火杆。 | 二级技能
操作员在执行推拉力测试时，发现铜线焊球剪切模式为Type C（弹坑），请问代表什么？应如何升级？ | 代表晶粒铝垫下方硅层受损，不可接受。立即停止该机台生产，通知PE/设备排查参数。 | 二级技能
DFN1006产品WB后烘烤后出现脚架严重氧化，氮气流量计显示65L/min（标准＞80L/min），分析原因及改善。 | 氮气不足导致氧化。需调高氮气流量至80L/min以上，并重新烘烤该批次产品。 | 二级技能
Cross Section检验发现铝垫残留厚度仅为原厚度20%（标准25-75%），可能导致的可靠性风险？ | 焊球与硅层直接接触，可能造成漏电或开裂；需调整焊接参数减小超声功率。 | 二级技能
BSOB产品bump球尾线残留长度达3倍线径，操作员应如何判断并采取行动？ | 拒收，bump tail大于2倍线径为不良。反馈技术员调整二焊参数或切刀位置。 | 二级技能
操作员发现SOT23产品Gate极拉力值普遍低于规格，但其他点正常，可能原因？ | 该引脚镀层问题或焊接参数不匹配，需技术员针对性优化参数，并加大该位置监控频率。 | 二级技能
WB程式调取后，操作员发现焊接路径与BD图不符，但程式名正确，原因及对策？ | 可能是程式版本错误或BD图版本更新未同步。立即停止，通知工程师核对并重新上传正确程式。 | 二级技能
量产中机台突发劈刀寿命报警（剩余0点），技术员未及时更换，操作员坚持生产，有何风险？ | 劈刀磨损会导致球大小异常、颈部断裂、铝挤出等严重缺陷，必须停机更换。 | 二级技能
IMC测试结果金线IMC覆盖仅68%（标准＞75%），操作员应如何标识并升级？ | 标识不良批次，通知PE，按照OCAP开立异常单，暂停该机台生产。 | 二级技能
换型号后首件检验发现焊球厚度偏薄且功率圈不明显，操作员怎样快速判断是参数问题还是劈刀问题？ | 检查劈刀型号是否正确，核对参数表；若两者无误则可能是EFO或压力设置过低，反馈技术员调试。 | 二级技能