## 判断题
试题描述(文本) | 正确答案 | 级别 | 级别
晶片切割膜（蓝膜）领用时只需确认型号，不需要确认日期。 | 错误 | 一级技能 | 生产封装-操作工
AU品可以使用二次上机切割刀进行切割作业。 | 错误 | 一级技能 | 生产封装-操作工
晶片贴膜前必须打开等离子风扇消除静电。 | 正确 | 一级技能 | 生产封装-操作工
切割刀更换后不需要磨刀可以直接切割产品。 | 错误 | 一级技能 | 生产封装-操作工
铁圈变形量WS站要求≤1.5mm，PS站要求≤2mm，超出必须报废。 | 正确 | 一级技能 | 生产封装-操作工
操作工在切割过程中可以自行调整切割基准线而无需通知技术员。 | 错误 | 一级技能 | 生产封装-操作工
晶片切割完成后如不能立即清洗，需放置在切割机中打开切割水冲洗晶片表面防止硅粉残留。 | 正确 | 一级技能 | 生产封装-操作工
塑封体贴膜时铁环缺口对准定位销：三角缺口在下，梯形缺口在上。 | 错误 | 一级技能 | 生产封装-操作工
晶片切割膜（蓝膜）超过72h不作业，可以继续留在贴膜机上不用处理。 | 错误 | 一级技能 | 生产封装-操作工
AU品（特殊品）可以使用二次上机切割刀。 | 错误 | 一级技能 | 生产封装-操作工
晶片贴膜前必须开启等离子风扇去除静电。 | 正确 | 一级技能 | 生产封装-操作工
换刀磨刀动作结束后需要填写F-PE09B3《换刀磨刀记录表单》。 | 正确 | 一级技能 | 生产封装-操作工
晶片切割过程中操作工可以任意修改切割基准线而不需要确认后续切割质量。 | 错误 | 一级技能 | 生产封装-操作工
IPQC检验时只需要检验正面崩边，不需要测量刀痕宽度。 | 错误 | 一级技能 | 生产封装-操作工
已贴膜产品若不安排切割，必须放置氮气柜储存。 | 正确 | 一级技能 | 生产封装-操作工
晶片切割后产品可以随意放置，不需要正面朝下放在料盒中。 | 错误 | 一级技能 | 生产封装-操作工
切割过程中发现刀痕浅目视不能确认时，只需继续作业，无需特殊确认。 | 错误 | 一级技能 | 生产封装-操作工
烘烤完成的产品需要在料盒首枚的晶片切割膜标记“已烘烤”。 | 正确 | 一级技能 | 生产封装-操作工
贴膜机环形刀寿命管控20000次，技术员在19000次时需准备更换。 | 正确 | 一级技能 | 生产封装-操作工
塑封体切割膜如24h不使用，需拆下在氮气柜避光储存。 | 正确 | 一级技能 | 生产封装-操作工
切割完成的产品剥离后的UV膜可立即丢弃，不需要保留。 | 错误 | 一级技能 | 生产封装-操作工
作业员每班开班必须点检纯水阻抗值，阻抗低于14MΩ·cm需停机。 | 正确 | 一级技能 | 生产封装-操作工
WS检验中，针对更换型号首枚产品需确认实物与流程卡晶粒图片一致。 | 正确 | 一级技能 | 生产封装-操作工
在塑封体切割时，只要切割参数相同，不同封装类型可以使用同一程序名。 | 错误 | 一级技能 | 生产封装-操作工
塑封体切割设备更换刀后，操作工直接开始切割产品不需要测高。 | 错误 | 一级技能 | 生产封装-操作工
晶片切割站更换型号仅包含更换切割程序，若产品型号不一致但切割程序一致则不定义为更换型号。 | 正确 | 一级技能 | 生产封装-操作工
晶片料盒存放产品时挡杆必须保持关闭状态。 | 正确 | 一级技能 | 生产封装-操作工
操作工在塑封体切割过程中可以手动挑取切割废边，但需防止刺破底膜。 | 正确 | 一级技能 | 生产封装-操作工
车间物料堆放时周转小车堆放高度可达到4层。 | 错误 | 一级技能 | 生产封装-操作工
晶片切割膜使用期限为拆封上机后30天，MES系统会做28天预警。 | 正确 | 一级技能 | 生产封装-操作工

## 单选题
试题描述(文本) | A选项(文本) | B选项(文本) | C选项(文本) | D选项(文本) | 正确答案 | 级别 | 题目属性
晶片必须储存在什么柜中？ | A. 普通货架 | B. 防潮柜 | C. 氮气柜 | D. 烤箱 | C | 一级技能 | 生产封装-操作工
晶片切割膜拆封上机后，未使用完的剩余部分最长允许使用多久？ | A. 15天 | B. 30天 | C. 45天 | D. 60天 | B | 一级技能 | 生产封装-操作工
贴膜时，铁圈放置方向要求锐角在？ | A. 上 | B. 下 | C. 左 | D. 右 | C | 一级技能 | 生产封装-操作工
晶片切割设备DS9200Plus在开机暖机时需打开主轴和水暖机至少多少分钟以上？ | A. 20分钟 | B. 30分钟 | C. 40分钟 | D. 60分钟 | C | 一级技能 | 生产封装-操作工
操作员自检频率，子工单数量≥3枚时抽检规则为？ | A. 隔一抽一 | B. 隔三抽一 | C. 全检 | D. 首尾各一 | B | 一级技能 | 生产封装-操作工
晶片贴膜平台温度标准为？ | A. 30±5℃ | B. 40±5℃ | C. 50±5℃ | D. 35±2℃ | B | 一级技能 | 生产封装-操作工
WS站抽检时需使用显微镜倍数至少为？ | A. 20X | B. 30X | C. 50X | D. 100X | C | 一级技能 | 生产封装-操作工
塑封体切割膜（UV膜）拆封后未使用完报废期限为？ | A. 15天 | B. 30天 | C. 28天预警，一个月报废 | D. 60天 | C | 一级技能 | 生产封装-操作工
共晶产品贴膜时晶粒方向与铁圈缺口关系？ | A. 焊线图第一颗晶粒方向即为铁圈缺口方向 | B. 缺口朝上任意 | C. 平边朝左 | D. 无要求 | A | 一级技能 | 生产封装-操作工
晶片切割膜领用后物料员每多少小时确认有无排产计划？ | A. 24h | B. 48h | C. 72h | D. 12h | B | 一级技能 | 生产封装-操作工
烘烤后的晶片料盒档杆必须？ | A. 打开 | B. 关闭 | C. 任意 | D. 拆除 | B | 一级技能 | 生产封装-操作工
DS9100/9200切割前需确认切割水泡沫产生，表面活性剂不足时谁负责添加？ | A. 作业员 | B. 技术员 | C. 领班 | D. 品管 | B | 一级技能 | 生产封装-操作工
切割刀暴露量/露出量限定量为多少时必须更换？ | A. 正数 | B. 零或负数 | C. 大于0.5mm | D. 小于0.1mm | B | 一级技能 | 生产封装-操作工
铁圈变形规范晶片切割站要求≤？ | A. 1.0mm | B. 1.5mm | C. 2.0mm | D. 0.5mm | B | 一级技能 | 生产封装-操作工
贴膜前确认等离子风扇状态为？ | A. 常关 | B. 常开 | C. 仅在静电超标时开 | D. 每月开一次 | B | 一级技能 | 生产封装-操作工
切割完成的产品如不立即清洗，应如何处理？ | A. 放置在氮气柜外 | B. 放在切割机中打开切割水冲洗表面 | C. 直接放入料盒 | D. 用IPA擦拭 | B | 一级技能 | 生产封装-操作工
晶片切割膜型号防错在哪个系统中管控？ | A. SAP | B. MES | C. ERP | D. EAP | B | 一级技能 | 生产封装-操作工
塑封体贴膜前需用何种液体清洁背面？ | A. 纯水 | B. 酒精 | C. 丙酮 | D. 洗洁精 | B | 一级技能 | 生产封装-操作工
自检发现晶粒未切穿，应执行？ | A. 继续作业 | B. 停机并通知技术员 | C. 忽略 | D. 仅记录 | B | 一级技能 | 生产封装-操作工
清洗机清洗切割后产品需要在多少分钟内完成？ | A. 5分钟 | B. 10分钟 | C. 20分钟 | D. 30分钟 | B | 一级技能 | 生产封装-操作工
WS站检验规范中，对于AU品自检要求是什么？ | A. 每批抽首枚 | B. 每片抽检 | C. 隔三抽一 | D. 全检 | B | 一级技能 | 生产封装-操作工
切割前铁环缺口对准定位销，其目的是？ | A. 美观 | B. 防止偏移 | C. 便于清洗 | D. 防静电 | B | 一级技能 | 生产封装-操作工
晶片切割站氮气柜湿度点检频率？ | A. 每班一次 | B. 每日一次 | C. 每周一次 | D. 每月一次 | A | 一级技能 | 生产封装-操作工
塑封体切割膜（UV膜）如24h不使用需储存于？ | A. 常温货架 | B. 氮气柜避光 | C. 冰柜 | D. 真空箱 | B | 一级技能 | 生产封装-操作工
操作工拿取晶片时应接触哪个部位？ | A. 晶片表面 | B. 晶片背面 | C. 铁环卡环位置 | D. 切割道 | C | 一级技能 | 生产封装-操作工
刀痕宽度异常时，谁可以处理刀痕检测报警？ | A. 作业员 | B. 工艺工程师 | C. 设备工程师 | D. 品管 | A | 一级技能 | 生产封装-操作工
贴膜机环形刀寿命达到多少次要更换？ | A. 15000 | B. 19000 | C. 20000 | D. 25000 | B | 一级技能 | 生产封装-操作工
晶片切割膜上书写晶片刻号等信息时，不可使用？ | A. 油性马克笔 | B. 无卤素笔 | C. 普通圆珠笔 | D. 专用标签 | C | 一级技能 | 生产封装-操作工

## 多选题
试题描述(文本) | A选项(文本) | B选项(文本) | C选项(文本) | D选项(文本) | 正确答案 | 级别
晶片切割前需确认哪些内容？ | A. 切割程序与流程卡一致 | B. 切割刀型号寿命符合 | C. 切割水泡沫正常 | D. 设备保养记录 | ABC | 一级技能
晶片贴膜前检查哪些项目？ | A. 贴膜平台温度40±5℃ | B. 真空达到-65Kpa | C. 晶片与铁圈缺口方向 | D. 膜是否过期 | ABCD | 一级技能
下列哪些属于WS站自检不良项目需点墨点？ | A. 晶粒表面脏污 | B. 正面崩边触碰安全线 | C. 背面崩边超规格 | D. 晶片切割膜丝不影响晶粒 | ABC | 一级技能
晶片切割膜领用记录表需要填写的信息有？ | A. 晶片切割膜型号 | B. 领用日期 | C. 设备号 | D. 领用人 | ABD | 一级技能
塑封体切割工序中，哪些情况需要IPQC参与检验？ | A. 开班首件 | B. 换刀后首件 | C. 设备维修后 | D. 每批次末件 | ABC | 一级技能
晶片切割前技术员需确认的设备项目包括？ | A. CO2水阻抗0.3-1.3 MΩ·cm | B. 主轴暖机 | C. 纯水阻抗≥14 MΩ·cm | D. 贴膜平台平整度 | ABC | 一级技能
下列哪些是AU品特殊管控要求？ | A. 每片抽检确认产品质量 | B. 禁止使用二次上机切割刀 | C. AU品不可重工 | D. 切割速度降低50% | ABC | 一级技能
贴膜后质量检查包括？ | A. 无气泡 | B. 无外来物 | C. 无偏移 | D. 无膜丝 | ABCD | 一级技能
关于铁圈清洁要求正确的有？ | A. 每月用酒精和无尘布清洁一次 | B. 清洁后专用治具测试变形量 | C. 铁圈变形≤1.5mm可用 | D. 变形铁圈报废 | ABCD | 一级技能
切割前设备确认需核对哪些内容？ | A. 设备状态牌 | B. 切割水流量 | C. 切割程序名 | D. 上一批产品记录 | AC | 一级技能
晶片切割膜领用后物料员检查内容包括？ | A. 型号正确 | B. 生产日期 | C. 是否破损 | D. 氮气柜编号 | ABC | 一级技能
哪些情况下必须进行磨刀？ | A. 更换新刀后 | B. 更换切割产品背材不同时 | C. 中途维修设备换刀后 | D. 每班开班时 | ABC | 一级技能
塑封体切割完成后的清洗溶液及要求？ | A. 纯水 | B. 酒精常温清洗5-15分钟 | C. 酒精每2天更换 | D. 超声清洗不能用力搅动 | BCD | 一级技能
晶片切割后需要填写哪些记录表单？ | A. F-PE0916晶片切割生产记录表 | B. F-PE09A8/DS9100参数记录表 | C. F-PE09B3换刀磨刀记录表 | D. 铁圈检查记录表 | ABCD | 一级技能
自检异常处理流程包括？ | A. 标记异常品 | B. 点墨点 | C. 通知技术员/领班 | D. 继续生产待品管判定 | ABC | 一级技能
关于晶片切割膜（蓝膜）的使用要求，以下正确的有？ | A. 晶片切割膜如超过72h不作业产品，需要放置氮气柜储存¦ | B. 拆封上机后30天内未使用完，剩余部分需报废¦ | C. MES系统内做28天预警¦ | D. 蓝膜可以重复使用不限次数 | ABC | 一级技能
晶片贴膜前需要做哪些确认工作？ | A. 检查铁圈是否洁净或变形 | B. 确认贴膜平台温度40±5℃ | C. 确认真空达到-65Kpa | D. 无需确认尺寸直接贴膜 | ABC | 一级技能
晶片切割过程中，操作工自检频率及要求包括？ | A. 子工单数量小于三枚抽检首枚即可 | B. 大于等于三枚隔三抽一 | C. AU品需要每片抽检确认产品质量 | D. 设备维修后不需要全检 | ABC | 一级技能
晶片切割时，关于刀痕宽度要求，以下表述正确的有？ | A. ZHZZ-SD4000-H1-50 BA刀痕宽度要求10≤刀痕宽度≤25um | B. Disco刀片均要求刀痕宽度≤10um | C. KNS SP-45-O-50-BB 刀痕宽度要求16≤宽度≤31um | D. 刀痕宽度不需要IPQC测量 | AC | 一级技能
晶片切割膜领用及储存，作业员必须遵守？ | A. 领取时确认晶片切割膜型号和日期 | B. 填写F-PE09B1领用记录表 | C. 物料员每48h确认排产计划，无计划则拆下放氮气柜 | D. 蓝膜可以长期暴露在空气中 | ABC | 一级技能
关于铁圈使用及清洁要求，正确的是？ | A. 每月使用酒精和无尘布清洁一次 | B. 铁圈变形规范≤1.5mm（晶片切割） | C. 铁圈变形后仍然可以使用 | D. 检查结果记录于F-PE09C9 | ABD | 一级技能
哪些情况下需要进行IPQC检验？ | A. 开班/台 | B. 换刀后首片 | C. 换型号首片 | D. 设备维修&保养后首片 | ABCD | 一级技能
贴膜重工要求，操作工必须遵守？ | A. 一般品晶片仅允许重工2次 | B. 重工2次后仍有异常需通知工程师处理 | C. AU品不可重工 | D. 重工后不需要填写记录表 | ABC | 一级技能
晶片切割设备状态牌的颜色含义，正确的有？ | A. 运行-绿色 | B. 待料-黄色 | C. 维修-红色 | D. 停机-白色 | ABC | 一级技能
关于晶片切割程序的管控，以下说法正确的是？ | A. 切割程序命名包含贴膜方向、切割数量和晶片料号 | B. 程序版本以A/B/C序列管理 | C. 量产机台可存储多个不同产品程式 | D. 程序上传前需工艺和设备工程师确认 | ABD | 一级技能
以下哪些属于WS工站外观不良品？ | A. 晶片划伤伤及钝化层 | B. 正面崩边触碰安全线 | C. 蓝膜切穿 | D. 晶粒表面有正常切割道硅粉未清理 | ABC | 一级技能
切割完成后的产品处置要求，包含？ | A. 10分钟内放入清洗机清洗 | B. 清洗完成后在晶片切割膜画√标记 | C. 不能立即清洗需放置切割机中冲水 | D. 直接堆叠放在料盒不需要标记 | ABC | 一级技能
晶片上料前注意事项有哪些？ | A. 确认工作台上无异物 | B. 铁环缺口对准切割盘定位销 | C. 确认真空达到切割要求 | D. 直接开始切割无需确认程序 | ABC | 一级技能
关于表面活性剂（Diamaflow）的使用，正确的是？ | A. 所有产品切割时均需使用688-k表面活性剂 | B. 加药机报警表面活性剂不足时技术员需及时添加 | C. 切割水中必须看到泡沫产生 | D. 只有大尺寸晶片才需要 | ABC | 一级技能
塑封体切割站中，关于铁圈清洁和变形规范，正确的是？ | A. 每月清洁一次 | B. 铁圈变形规范≤2mm | C. 变形铁圈需报废 | D. 无需记录检查结果 | ABC | 一级技能

## 简答题
试题描述(文本) | 参考答案 | 级别 | 题目属性
简述晶片切割前作业员需要核对流程卡哪些信息？（至少4项） | 产品型号、批号、晶片尺寸、切割刀型号、切割程序名、晶片切割膜型号等。 | 一级技能 | 生产封装-操作工
说明晶片贴膜重工的一般品允许重工次数及记录表单。 | 一般品晶片仅允许重工2次，重工后需填写F-PE09B2《晶片贴膜重工记录表》。 | 一级技能 | 生产封装-操作工
切割前确认泡沫产生不足或加药机报警应如何处理？ | 立即通知技术员添加表面活性剂，确保切割水中有连续泡沫。 | 一级技能 | 生产封装-操作工
简述晶片切割后清洗机清洗前放入要求。 | 确认工作台无异物，铁环四个平边对准四个底盘扣，防止脱落；10分钟内清洗。 | 一级技能 | 生产封装-操作工
塑封体贴膜前需要确认哪些设备参数？ | 贴膜平台温度35±5℃，用酒精擦拭台面无异物，确认塑封体切割膜型号正确。 | 一级技能 | 生产封装-操作工
晶片切割膜领用时需要注意哪些信息？ | 确认晶片切割膜型号和生产日期，填写F-PE09B1领用记录表。 | 一级技能 | 生产封装-操作工
简述WS站自检频率及针对AU品特殊要求。 | 子工单≥3枚隔三抽一；AU品每片抽检确认产品质量。 | 一级技能 | 生产封装-操作工
塑封体切割过程中发生真空错误报警，作业员如何初步处理？ | 检查切割深度是否过深导致底膜破裂漏真空，若无法处理立即停机通知技术员。 | 一级技能 | 生产封装-操作工
简述晶片上料前确认工作台无异物的方法。 | 目视检查，必要时使用气枪和油石清洁；确认铁圈缺口对准定位销后开启真空。 | 一级技能 | 生产封装-操作工
切割刀使用记录标签需要填写哪些信息？ | 设备号、领用时间、领用人、使用寿命（露出量和米数）和更换原因。 | 一级技能 | 生产封装-操作工

## 实操题
试题描述(文本) | 参考答案 | 级别 | 题目属性
请模拟晶片贴膜操作前准备流程，列出关键步骤。 | 1. 核对流程卡与晶片信息；2. 检查铁圈洁净无变形；3. 确认晶片切割膜型号正确；4. 清洁贴膜平台；5. 确认平台温度40±5℃，真空≥-65Kpa；6. 开启等离子风扇，戴好手指套。 | 一级技能 | 生产封装-操作工
生产过程中发现晶片切割后刀痕宽度超出规范，请说明自检处理流程。 | 立即停机，通知技术员确认；测量刀痕宽度并与标准比对；如异常需重新磨刀或调整参数，整改后首片送IPQC复检。 | 一级技能 | 生产封装-操作工
如何正确执行晶片切割上料操作（含铁圈定位）？ | 取出产品目视背面无异物；铁环缺口对准切割盘定位销；打开真空确认真空达标；按Start键开始切割。 | 一级技能 | 生产封装-操作工
请演示晶片切割膜更换后首件检查动作要点。 | 检查膜型号日期；空跑清洁平台；切割后首片在高倍显微镜下检查切割质量（崩边、刀痕、偏移）。 | 一级技能 | 生产封装-操作工
模拟塑封体切割换型号时技术员改机操作流程。 | 删除上一型号切割程序；从公共盘调取对应程序至MFG文件夹；完成参数点检并填写F-PE0923；通知作业员上料并核对程序名。 | 一级技能 | 生产封装-操作工
描述晶片破片后贴膜处理方法。 | 用马克笔标记裂片处；技术员手动调整Θ水平后确认能否正常切割；不能正常则分块贴膜，边缘画黑标识。 | 一级技能 | 生产封装-操作工
操作工如何执行真空吸笔作业前检查？ | 目视检查吸笔污染/损坏；吸取假片确认真空正常；如有掉落等问题立即报修。 | 一级技能 | 生产封装-操作工
自检发现晶粒表面脏污（硅粉残留）应如何点除墨点？ | 使用油性标记笔点除异常晶粒，墨点占单颗50%以上，不触碰附近晶粒和切割道；短边<0.3mm晶粒四颗中间点墨点。 | 一级技能 | 生产封装-操作工
晶片切割后需在10分钟内清洗，请说明清洗前产品摆放要求。 | 铁环四平边对准底盘扣，确认清洗时间参数，放入后防止脱落。 | 一级技能 | 生产封装-操作工
简述塑封体切割膜（UV膜）拆封后储存及报废规则。 | 24h不使用须拆下氮气柜避光储存；拆封后一个月未用完需报废，MES内做28天预警。 | 一级技能 | 生产封装-操作工

## 案例分析
试题描述(文本) | 参考答案 | 级别 | 题目属性
某批晶片切割过程中，作业员自检发现连续3颗晶粒正面崩边触及安全线，请分析可能原因并给出处理措施。 | 可能原因：切割刀磨损/崩刃、切割参数不当、主轴异常。措施：立即停机，通知技术员检查刀痕和崩边状况，更换切割刀或调整参数，排查后首片送IPQC，追溯之前产品全检。 | 一级技能 | 生产封装-操作工
贴膜后晶片背面出现气泡，但未超出铁圈区域，能否继续作业？说明依据。 | 不能。依据标准：Mounting后背面气泡不允许存在。需重工处理，一般品可重工2次并填写重工记录表。 | 一级技能 | 生产封装-操作工
上料时发现铁圈变形量约1.8mm，是否可以继续使用？如何处理？ | 晶片切割铁圈变形规范≤1.5mm，不可使用。需做报废处理，记录于铁圈检查记录表，更换合格铁圈。 | 一级技能 | 生产封装-操作工
某AU批次产品在塑封体切割后UV解胶发现部分产品残胶未剥干净，应如何处置？ | 通知技术员确认是否有残胶问题；无残胶可手动祛除，有残胶则报废处理并触发OCAP排查，同时保留切割膜半个月。 | 一级技能 | 生产封装-操作工
切割机在运行时报“刀痕检测报警”，作业员解除报警后需要执行哪些确认动作？ | 确认基准线与切割位置是否偏移；左右移屏检查蛇形、斜切、崩边等问题；如有异常立即停机通知技术员。 | 一级技能 | 生产封装-操作工
批号为A的晶片切割膜领用时发现型号与流程卡不符但生产紧急，是否可以先用？ | 不可以。必须严格执行MES防错管控，禁止使用错误型号切割膜，否则会导致切割异常甚至整批报废。 | 一级技能 | 生产封装-操作工
某操作工在换刀磨刀后未填写F-PE09B3表单，直接开始生产，请评价该行为后果。 | 违反作业指导书要求，换刀磨刀记录缺失导致刀具寿命追溯失效，可能引发批量品质问题，需立即补填并上报主管。 | 一级技能 | 生产封装-操作工
塑封体切割时发现第二焊点鱼尾断裂但拉力值合格，依据指导书应如何判定？ | 拒收。指导书明确2nd鱼尾断裂不可接受，即使拉力合格也必须报废或触发异常处理。 | 一级技能 | 生产封装-操作工
晶片切割膜储存超过72h未使用，操作员直接上机，是否合规？ | 不合规。晶片切割膜如超过72h不作业产品，必须放置氮气柜储存，直接上机可能导致膜性能变化影响切割。 | 一级技能 | 生产封装-操作工
IPQC抽检发现晶粒背面崩边Y方向65um，晶粒短边0.6mm，是否允收？依据是什么？ | 允收。标准短边＞0.5mm，背面崩边Y≤75um且Z≤1/2晶粒厚度为允收。 | 一级技能 | 生产封装-操作工