## 单选题
试题描述 | A | B | C | D | 可多选 | 正确答案 | 级别 | 题目属性
设备保养前必须执行 | 直接开机 | 查无产品 + 挂牌 | 只清洁 | 只润滑 | 否 | B | 一级 | 工务部 - 设备技术员
螺丝松动应 | 拧紧即可 | 忽略 | 及时更换 | 下次处理 | 否 | C | 一级 | 工务部 - 设备技术员
保养后抽检产品数量 | 1 | 3 | 5 | 10 | 否 | C | 一级 | 工务部 - 设备技术员
SKW 打火线寿命 | 1 年 | 2 年 | 3 年 | 4 年 | 否 | B | 一级 | 工务部 - 设备技术员
SKW 线夹寿命 | 1 年 | 2 年 | 3 年 | 4 年 | 否 | C | 一级 | 工务部 - 设备技术员
切刀更换寿命大于 | 1000 万 | 2000 万 | 3000 万 | 5000 万 | 否 | C | 一级 | 工务部 - 设备技术员
Wire Tensioner 流量 | 3-8L/min | 10—20 | 20-30 | 30-50 | 否 | A | 一级 | 工务部 - 设备技术员
Air Tensioner 流量 | 3—8 | 14-16 | 20-30 | 30-50 | 否 | B | 一级 | 工务部 - 设备技术员
线弧线夹压力值 | 10—20 | 20-30 | 30-50 | 50-80 | 否 | C | 一级 | 工务部 - 设备技术员
焊点需与什么一致 | 经验 | BD 图 | 照片 | 估算 | 否 | B | 一级 | 工务部 - 设备技术员
线夹清洁使用 | 砂纸 + 酒精 | 干布 | 纸巾 | 清水 | 否 | A | 一级 | 工务部 - 设备技术员
Heater block 温度误差 | ±1℃ | ±5℃ | ±10℃ | ±15℃ | 否 | B | 一级 | 工务部 - 设备技术员
Heater block 高度 | 790±30μm | 800±50 | 900±50 | 1000±50 | 否 | A | 一级 | 工务部 - 设备技术员
轨道高度标准 | 1000±10 | 1200±10 | 1400±10 | 1600±10 | 否 | C | 一级 | 工务部 - 设备技术员
Window clamper 高度差 | 10μm | 20μm | 30μm | 50μm | 否 | C | 一级 | 工务部 - 设备技术员
PIN 针露出量 | 1mm | 2mm | 3mm | 4mm | 否 | B | 一级 | 工务部 - 设备技术员
UPS 电池寿命不超 | 1 年 | 2 年 | 3 年 | 4 年 | 否 | B | 一级 | 工务部 - 设备技术员
KNS EFO 高度 | 200±5 | 220±5 | 250±5 | 280±5 | 否 | B | 一级 | 工务部 - 设备技术员
KNS 线夹张开缝隙 | 1-2 格 | 2-4 格 | 4-6 格 | 6-8 格 | 否 | B | 一级 | 工务部 - 设备技术员
KNS 陶瓷管清洗时间 | 5min | 10min | 15min | 20min | 否 | C | 一级 | 工务部 - 设备技术员
KNS 劈刀螺丝循环 | 30 | 60 | 90 | 120 | 否 | B | 一级 | 工务部 - 设备技术员
KNS 陶瓷嘴寿命 | 1 月 | 3 月 | 6 月 | 12 月 | 否 | B | 一级 | 工务部 - 设备技术员
加热块操作需 | 徒手 | 戴手套 | 用抹布 | 直接碰 | 否 | B | 一级 | 工务部 - 设备技术员
料盒橡胶标准 | 可变形 | 无变形 | 可松动 | 随便 | 否 | B | 一级 | 工务部 - 设备技术员
设备内部清洁 | 保留残丝 | 清除残丝杂物 | 只擦表面 | 不处理 | 否 | B | 一级 | 工务部 - 设备技术员
Chamber 清洁标准 | 允许残留 | 无电腐蚀异物 | 随便 | 少量可 | 否 | B | 一级 | 工务部 - 设备技术员
打火杆材质 | 铁 | 铂金 | 铜 | 铝 | 否 | B | 一级 | 工务部 - 设备技术员
加热块清洁用 | 清水 | 酒精 + 超声波 | 干布 | 纸巾 | 否 | B | 一级 | 工务部 - 设备技术员
压板压合标准 | 可晃动 | 框架无晃动 | 轻微晃动 | 随便 | 否 | B | 一级 | 工务部 - 设备技术员
UPS 灯闪需 | 继续用 | 换电池 | 重启 | 忽略 | 否 | B | 一级 | 工务部 - 设备技术员

## 多选题
试题描述 | A | B | C | D | 可多选 | 正确答案 | 级别 | 题目属性
设备保养前准备 | 检查有无产品 | 直接开机 | 准备 CHECK LIST | 悬挂警示牌 | 是 | ACD | 一级 | 工务部 - 设备技术员
日点检核心项目 | 一 / 二焊点 | 软件版本 | 线夹开合 | 铜线保护气管 | 是 | ACD | 一级 | 工务部 - 设备技术员
SKW 月保养项目 | Chamber 清洁 | 滤芯清洁 | 轨道高度 | 加热块确认 | 是 | ABCD | 一级 | 工务部 - 设备技术员
加热块异常处理 | 清洁 | 返厂重镀 | 立即更换 | 继续使用 | 是 | ABC | 一级 | 工务部 - 设备技术员
线夹清洁步骤 | 移开焊头 | 开合检查 | 砂纸酒精擦 | 直接安装 | 是 | ABC | 一级 | 工务部 - 设备技术员
设备安全要求 | 急停按钮 | 状态牌 | 戴手套 | 徒手操作 | 是 | ABC | 一级 | 工务部 - 设备技术员
气体检查内容 | 压缩空气 | 氮气 | 混合气 | 不用查 | 是 | ABC | 一级 | 工务部 - 设备技术员
KNS 周保养项目 | 压合校正 | 陶瓷管清洁 | EFO 高度 | 滤芯更换 | 是 | ABC | 一级 | 工务部 - 设备技术员
KNS 月保养项目 | 线夹调整 | 轨道清洁 | 打火杆清洁 | 电路检查 | 是 | ABC | 一级 | 工务部 - 设备技术员
PIN 针检查内容 | 露出量 2mm | 无框架偏移 | 无跳动 | 不用查 | 是 | ABC | 一级 | 工务部 - 设备技术员
XY Table 保养 | 除旧油 | 注新脂 | 手动运动 | 不润滑 | 是 | ABC | 一级 | 工务部 - 设备技术员
保养后抽检项目 | 不检查 | 线弧 | 二焊点 | 焊球 | 是 | BCD | 一级 | 工务部 - 设备技术员
年度保养项目 | 只清洁 | 螺丝 | Z 校正 | 电气路 | 是 | BCD | 一级 | 工务部 - 设备技术员
切刀检查内容 | 不用查 | 间隙 | 润滑 | 寿命 | 是 | BCD | 一级 | 工务部 - 设备技术员
UPS 检查内容 | 电池寿命 | 预警灯 | 外观 | 不检查 | 是 | ABC | 一级 | 工务部 - 设备技术员
设备内部清洁 | 板卡 | 风扇 | 残丝 | 保留杂物 | 是 | ABC | 一级 | 工务部 - 设备技术员
轨道检查内容 | 高度 | 清洁 | 润滑 | 不用管 | 是 | ABC | 一级 | 工务部 - 设备技术员
Window clamper 检查 | 压合 | 高度差 | 无晃动 | 不检查 | 是 | ABC | 一级 | 工务部 - 设备技术员
料盒检查内容 | 橡胶 | 皮带 | 夹紧力 | 不用查 | 是 | ABC | 一级 | 工务部 - 设备技术员
气体流量检查 | Wire Tensioner | Air Tensioner | 混合气 | 不查 | 是 | ABC | 一级 | 工务部 - 设备技术员
打火杆检查 | 清洁 | 安装高度 | 有无腐蚀 | 不用查 | 是 | ABC | 一级 | 工务部 - 设备技术员
加热块检查 | 温度 | 高度 | 表面 | 不用查 | 是 | ABC | 一级 | 工务部 - 设备技术员
线夹寿命管理 | 使用 3 年 | 返厂校正 | 及时更换 | 无限使用 | 是 | ABC | 一级 | 工务部 - 设备技术员
打火线管理 | 寿命 2 年 | 异常更换 | 断股重焊 | 不用管 | 是 | ABC | 一级 | 工务部 - 设备技术员
设备异常分级 | 一级 | 二级 | 三级 | 不分级 | 是 | ABC | 一级 | 工务部 - 设备技术员
停电处置 | 急停 | 正常关机 | 继续生产 | 断电 | 是 | ACD | 一级 | 工务部 - 设备技术员
保养记录填写 | 履历表 | 点检表 | 不记录 | 维修表 | 是 | ACD | 一级 | 工务部 - 设备技术员
工具准备 | 内六角 | 测温仪 | 不用工具 | 超声波 | 是 | ACD | 一级 | 工务部 - 设备技术员
清洁耗材 | 无尘布 | 酒精 | 研磨膏 | 清水 | 是 | ABC | 一级 | 工务部 - 设备技术员
校准项目 | Bond Force | Z 轴 | 压合 | 不校准 | 是 | ABC | 一级 | 工务部 - 设备技术员

## 判断题
试题描述 | 正确答案 | 级别 | 题目属性 | 备注
设备保养前必须确认机台内无产品并悬挂警示牌 | 是 | 一级 | 工务部 - 设备技术员
测量仪表使用前不需要确认校准状态 | 否 | 一级 | 工务部 - 设备技术员
设备固定螺丝出现松动迹象只需拧紧无需更换 | 否 | 一级 | 工务部 - 设备技术员
保养完成后需连续抽检 5 条产品确认外观 | 是 | 一级 | 工务部 - 设备技术员
SKW UTC-5100 打火线使用寿命约为 2 年 | 是 | 一级 | 工务部 - 设备技术员
SKW 线夹使用寿命约为 3 年，到期需返厂校正 | 是 | 一级 | 工务部 - 设备技术员
切刀使用寿命超过 3000 万次时必须更换刀片 | 是 | 一级 | 工务部 - 设备技术员
Wire Tensioner 气体流量标准为 3-8L/min | 是 | 一级 | 工务部 - 设备技术员
线弧线夹压力值标准范围为 30-80 | 否 | 一级 | 工务部 - 设备技术员
日点检一、二焊点位置需与 BD 图保持一致 | 是 | 一级 | 工务部 - 设备技术员
铜线保护气管出现破损可继续使用 | 否 | 一级 | 工务部 - 设备技术员
线夹清洁后需用无尘纸擦净残留酒精 | 是 | 一级 | 工务部 - 设备技术员
送线路径清洁属于 SKW 日点检项目 | 否 | 一级 | 工务部 - 设备技术员
SKW Chamber 清洁属于月保养项目 | 是 | 一级 | 工务部 - 设备技术员
Heater block 高度标准为 790±30μm | 是 | 一级 | 工务部 - 设备技术员
Heater block 使用寿命约为 5 年 | 是 | 一级 | 工务部 - 设备技术员
PIN 针露出量标准为 1mm | 否 | 一级 | 工务部 - 设备技术员
XY Table 润滑后需擦除多余润滑脂 | 是 | 一级 | 工务部 - 设备技术员
空气 / 氮气 / 混合气滤芯清洁属于月保养 | 是 | 一级 | 工务部 - 设备技术员
UPS 电池使用寿命不可超过 5 年 | 否 | 一级 | 工务部 - 设备技术员
Z 校正过程禁止提前放入 Force jig 防止撞机 | 是 | 一级 | 工务部 - 设备技术员
切刀部位清洁润滑属于年度保养 | 是 | 一级 | 工务部 - 设备技术员
KNS 线夹张开缝隙标准为 2-4 格 | 是 | 一级 | 工务部 - 设备技术员
KNS 线夹闭合需能夹住 0.1mm 塞尺不掉落 | 是 | 一级 | 工务部 - 设备技术员
KNS 劈刀螺丝循环使用 60 次需更换 | 是 | 一级 | 工务部 - 设备技术员
KNS 轨道宽度标准为 5-9mils | 是 | 一级 | 工务部 - 设备技术员
KNS 陶瓷嘴寿命 3 个月，每季更换 | 是 | 一级 | 工务部 - 设备技术员
螺丝出现滑丝迹象可继续使用 | 否 | 一级 | 工务部 - 设备技术员
设备保养数据无需录入 MES 系统 | 否 | 一级 | 工务部 - 设备技术员
加热块操作时需佩戴手套防止烫伤 | 是 | 一级 | 工务部 - 设备技术员

## 简答题
试题描述 | 级别 | 题目属性 | 正确答案
简述 SKW 设备保养前 3 个步骤 | 一 级 | 工务部 - 设备技术员 | 1 确认无产品；2 挂警示牌；3 准备 CHECK LIST
简述 SKW 线夹清洁标准步骤 | 一 级 | 工务部 - 设备技术员 | 移焊头→开合检查→抽线→砂纸酒精擦→无尘纸擦干
简述 SKW 日点检必做项目 | 一 级 | 工务部 - 设备技术员 | 焊点、气管、线夹、料盒、皮带、气体流量
简述 SKW 月保养核心项目 | 一 级 | 工务部 - 设备技术员 | Chamber、加热块、轨道、XY Table、滤芯、PIN 针
简述 SKW 加热块检查标准 | 一 级 | 工务部 - 设备技术员 | 温度 ±5℃、高度 790±30μm、5 点测量、表面完好
简述 SKW 轨道高度标准与调整 | 一 级 | 工务部 - 设备技术员 | 1400±10μm；松螺丝→一字调→复测合格
简述 SKW PIN 针检查标准 | 一 级 | 工务部 - 设备技术员 | 露出 2mm、框架居中、无偏移、无跳动
简述 SKW Window clamper 检查 | 一 级 | 工务部 - 设备技术员 | 高度差≤30μm、压合无晃动、Dummy 验证
简述 SKW 气体滤芯清洁步骤 | 一 级 | 工务部 - 设备技术员 | 关气阀→排液→清洁滤芯与杯→装回
简述 SKW UPS 检查标准 | 一 级 | 工务部 - 设备技术员 | 寿命≤2 年、预警灯不闪、异常换电池 / 整机
简述 SKW 打火线寿命与更换 | 一 级 | 工务部 - 设备技术员 | 寿命 2 年；异常致球形不良立即更换
简述 SKW 线夹寿命与管理 | 一 级 | 工务部 - 设备技术员 | 寿命 3 年；到期返厂校正；异常更换
简述 SKW 切刀寿命与检查 | 一 级 | 工务部 - 设备技术员 | ＞3000 万次更换；检查间隙 11mm/0.5mm
简述 SKW 保养后抽检要求 | 一 级 | 工务部 - 设备技术员 | 抽检 5 条；查焊球、线弧、二焊点、氧化、线径
简述 KNS 日点检必做项目 | 一 级 | 工务部 - 设备技术员 | 焊点、气管、程式、流量、设备内部清洁
简述 KNS 周保养核心项目 | 一 级 | 工务部 - 设备技术员 | 压合、陶瓷管、EFO、送线路径、加热块
简述 KNS 月保养核心项目 | 一 级 | 工务部 - 设备技术员 | 线夹、轨道、玻璃管、滤芯、打火杆、轨道宽度
简述 KNS 压合校正步骤 | 一 级 | 工务部 - 设备技术员 | 进入校准→放治具→0.04mm 塞尺→调马达→验证
简述 KNS EFO 高度标准 | 一 级 | 工务部 - 设备技术员 | 220±5mils；校正→测量→保存
简述 KNS 线夹检查标准 | 一 级 | 工务部 - 设备技术员 | 张开 2-4 格；闭合夹 0.1mm 塞尺；清洁无脏污
简述 KNS 轨道宽度标准 | 一 级 | 工务部 - 设备技术员 | 5-9mils；测量→调整→确认
简述 KNS Bond Force 标准 | 一 级 | 工务部 - 设备技术员 | 6-8count/gram；校准→验证
简述 KNS 陶瓷嘴更换周期 | 一 级 | 工务部 - 设备技术员 | 寿命 3 个月；季保养更换
简述气体开机前检查 | 一 级 | 工务部 - 设备技术员 | 排放 15-30min；无油污 / 水渍 / 脏污
简述加热块更换安全要求 | 一 级 | 工务部 - 设备技术员 | 降至室温；戴手套；校准
简述 UPS 电池检查标准 | 一 级 | 工务部 - 设备技术员 | 无异味；无鼓包；无漏液
设备报修后应怎么处理 | 一 级 | 工务部 - 设备技术员 | 维修结单，处理维修，维修登录，送检处置
简述螺丝管理要求 | 一 级 | 工务部 - 设备技术员 | 松动 / 滑丝立即更换；紧固到位
加热块清洁标准 | 一 级 | 工务部 - 设备技术员 | 无异物，无凹坑，无反光
简述 KNS 打火不良排查项目 | 一 级 | 工务部 - 设备技术员 | 打火杆；打火线；陶瓷嘴；EFO高度；

## 实操题
试题描述 | 级别 | 题目属性 | 正确答案
实操 SKW 线夹清洁与检查 | 一级 | 工务部 - 设备技术员 | 移焊头→开合→抽线→砂纸酒精擦→无尘纸→验证夹持
实操 SKW 加热块高度测量 | 一级 | 工务部 - 设备技术员 | 拆台→清洁→5 点测 790±30→调整→复测
实操 SKW 轨道高度测量调整 | 一级 | 工务部 - 设备技术员 | 测 1400±10→松螺丝→一字调→锁紧→复测
实操 SKW PIN 针调整 | 一级 | 工务部 - 设备技术员 | 查 2mm→调左右居中→调前后无跳动
实操 SKW Window clamper 压合 | 一级 | 工务部 - 设备技术员 | 清洁→压合→拉框确认→Dummy 验证
实操 SKW XY Table 润滑 | 一级 | 工务部 - 设备技术员 | 除旧油→注 0.5CC→X/Y10 次→擦余油
实操 SKW 气体滤芯清洁 | 一级 | 工务部 - 设备技术员 | 关气→排液→清洁→装回→检漏
实操 SKW UPS 状态检查 | 一级 | 工务部 - 设备技术员 | 看灯→查寿命→异常换电池 / 整机
实操 SKW 日点检全流程 | 一级 | 工务部 - 设备技术员 | 焊点→气管→线夹→料盒→流量→记录
实操 SKW 月保养 Chamber 清洁 | 一级 | 工务部 - 设备技术员 | 拆隔热板→拆 Chamber→研磨膏清打火杆→装回
实操 SKW 打火线检查更换 | 一级 | 工务部 - 设备技术员 | 查寿命→异常更换→验证球形
实操 SKW 切刀检查 | 一级 | 工务部 - 设备技术员 | 看寿命→查间隙→清洁润滑
实操 KNS 线夹调整 | 一级 | 工务部 - 设备技术员 | 拆→清洁→调开度 2-4 格→0.1mm 塞尺验证
实操 KNS 压合校正 | 一级 | 工务部 - 设备技术员 | 进校准→放治具→塞尺→调马达→验证
实操 KNS 陶瓷管清洁 | 一级 | 工务部 - 设备技术员 | 取下→研磨膏→超声 15min→吹干→装回
实操 KNS EFO 高度校正 | 一级 | 工务部 - 设备技术员 | 进菜单→校正→测 220±5→保存
实操 KNS 轨道宽度测量 | 一级 | 工务部 - 设备技术员 | 放框→测 5-9mils→调整→确认
实操 KNS 轨道清洁润滑 | 一级 | 工务部 - 设备技术员 | 吸尘→酒精擦→除旧油→注脂→试运行
实操 KNS 打火杆清洁 | 一级 | 工务部 - 设备技术员 | 拆→清积碳→查气管→装回→验证
实操 KNS 进线玻璃管清洁 | 一级 | 工务部 - 设备技术员 | 抽线→取下→超声 15min→吹干→装回
实操设备开机前气体检查 | 一级 | 工务部 - 设备技术员 | 排放 15-30min→查污→合格再生产
实操加热块更换防烫操作 | 一级 | 工务部 - 设备技术员 | 降温→戴手套→拆卸→安装→校准
实操急停与状态牌切换 | 一级 | 工务部 - 设备技术员 | 按急停→挂牌→操作→复位
实操保养后 5 条产品抽检 | 一级 | 工务部 - 设备技术员 | 查焊球 / 线弧 / 二焊点 / 氧化 / 线径
实操螺丝检查与更换 | 一级 | 工务部 - 设备技术员 | 查松动 / 滑丝→更换→紧固
实操切刀年度清洁润滑 | 一级 | 工务部 - 设备技术员 | 掉电→拆→清→润→查间隙
实操设备内部残丝清理 | 一级 | 工务部 - 设备技术员 | 停机→镊子夹→放残丝盒→吸尘
实操料盒橡胶与皮带检查 | 一级 | 工务部 - 设备技术员 | 查变形 / 龟裂 / 松动→更换
实操 Wire/Air Tensioner 流量 | 一级 | 工务部 - 设备技术员 | 调 3-8/14-16→锁紧→确认
实操线弧线夹压力值设定 | 一级 | 工务部 - 设备技术员 | 进菜单→查 30-50→调整→保存

## 案例分析题
试题描述 | 级别 | 题目属性 | 正确答案
保养后焊球偏移，原因 | 一级 | 工务部 - 设备技术员 | 基准未校、PIN 偏、压合松、轨道高不准
线夹夹不住线，原因 | 一级 | 工务部 - 设备技术员 | 脏污、磨损、开度大、压力不足、寿命到
加热块温度超差，原因 | 一级 | 工务部 - 设备技术员 | 传感器、脏污、Offset 错、加热体坏
轨道高度不稳，原因 | 一级 | 工务部 - 设备技术员 | 螺丝松、磨损、未复测、调整不到位
设备报警线夹异常，处置 | 一级 | 工务部 - 设备技术员 | 停机→查电源→板卡→保险丝→清洁
打火烧球不良，原因 | 一级 | 工务部 - 设备技术员 | 打火线坏、高度错、气管破、气体差
保养后产品线弧断裂，原因 | 一级 | 工务部 - 设备技术员 | 线夹脏、张力错、路径堵、压力异常
PIN 针导致框架偏移，处置 | 一级 | 工务部 - 设备技术员 | 调 2mm→居中→调前后→步进验证
Window clamper 压合晃动，原因 | 一级 | 工务部 - 设备技术员 | 压板脏、高度差大、下压量错、Block 未全查
XY Table 卡顿，处置 | 一级 | 工务部 - 设备技术员 | 除旧油→注脂→运动→换滑块
气体流量不稳，原因 | 一级 | 工务部 - 设备技术员 | 滤芯堵、阀坏、管漏、气源差
UPS 报警闪烁，处置 | 一级 | 工务部 - 设备技术员 | 换电池→仍报→换整机→验证
切刀报警寿命到，处置 | 一级 | 工务部 - 设备技术员 | 更换刀片→查间隙→清洁润滑
加热块镀层脱落，处置 | 一级 | 工务部 - 设备技术员 | 返厂重镀→破损立即换
保养未抽检流出不良，整改 | 一级 | 工务部 - 设备技术员 | 必检 5 条→全项目→标识→隔离
KNS 压合校正后仍晃动，原因 | 一级 | 工务部 - 设备技术员 | 塞尺错、马达松、压板坏、框架变形
KNS EFO 高度超差，处置 | 一级 | 工务部 - 设备技术员 | 重校→1.5 内六角调→保存→验证
KNS 线夹塞尺夹不住，原因 | 一级 | 工务部 - 设备技术员 | 脏污、面不平、磨损、开度大
KNS 轨道宽度超差，处置 | 一级 | 工务部 - 设备技术员 | 测量→调整→确认 5-9mils
转班气体未排导致不良，整改 | 一级 | 工务部 - 设备技术员 | 必排 15-30min→查污→合格再生产
更换加热块未降温烫伤，整改 | 一级 | 工务部 - 设备技术员 | 降至室温→戴手套→规范操作
一级异常未急停，风险 | 一级 | 工务部 - 设备技术员 | 扩大故障、安全事故、产品报废
二级异常仍生产，风险 | 一级 | 工务部 - 设备技术员 | 批量不良、设备加重损坏、安全隐患
无 UPS 停电未按急停，风险 | 一级 | 工务部 - 设备技术员 | 二次上电撞机、板卡烧毁
螺丝滑丝未换，风险 | 一级 | 工务部 - 设备技术员 | 松动、精度飘、无法拆卸、设备损
保养跳过校准，后果 | 一级 | 工务部 - 设备技术员 | 精度失、焊球偏、线弧坏、批量不良
送线路径未清导致断线，原因 | 一级 | 工务部 - 设备技术员 | 脏堵、导向涩、张力不稳、线伤
打火杆未清导致球不良，原因 | 一级 | 工务部 - 设备技术员 | 积碳、放电不稳、高度错
混合气管破导致焊球氧化，处置 | 一级 | 工务部 - 设备技术员 | 更换气管→清洁→验证拉力
陶瓷管脏导致放线不顺，处置 | 一级 | 工务部 - 设备技术员 | 超声清洗→吹干→装回无摩擦