## 判断题
试题描述 | 正确答案 | 级别 | 题目属性
操作员在交接班时只需确认产量，无需核对机台参数和物料型号。 | 否 | 一级技能 | 生产封装-操作工
银胶从冰箱取出回温后，有效期开始计算，禁止二次回温使用。 | 是 | 一级技能 | 生产封装-操作工
晶粒黏著机吸嘴寿命到期后，设备会自动报警并停机，操作员需通知技术员更换。 | 是 | 一级技能 | 生产封装-操作工
DB工序中，拆封后的纯铜脚架在空气中暴露时间无限制，可长期放置。 | 否 | 一级技能 | 生产封装-操作工
操作员上料前须核对Wafer批号、脚架型号与流程卡及装配图一致。 | 是 | 一级技能 | 生产封装-操作工
自检发现产品有轻微银胶爬高但未超出规格，无需调整继续生产。 | 否 | 一级技能 | 生产封装-操作工
艾科瑞思HX2100D点胶压缩气压力无需监控，设备自动稳定。 | 否 | 一级技能 | 生产封装-操作工
晶粒黏著作业中，操作员可以使用镊子直接触碰晶粒表面检查黏著强度。 | 否 | 一级技能 | 生产封装-操作工
每班开班需要确认离子风机绿灯亮且有风吹向吸晶位置。 | 是 | 一级技能 | 生产封装-操作工
DFN封装产品尾工单不满一整条时不需要任何标记，可直接流入下一工序。 | 否 | 二级技能 | 生产封装-操作工
WB作业中，劈刀更换后必须使用扭力扳手锁紧（KNS设备），并检查阻抗值。 | 是 | 二级技能 | 生产封装-操作工
银胶焊产品晶片上芯率要求≥99.8%，共晶焊要求≥99.95%，操作员需记录并计算。 | 是 | 二级技能 | 生产封装-操作工
晶粒黏著时若出现连续5颗飞芯报警，操作员可自行消除报警继续生产，无需上报。 | 否 | 二级技能 | 生产封装-操作工
WB产品时效超出Plasma清洗后4小时未焊接，可直接焊接不需要重新清洗。 | 否 | 二级技能 | 生产封装-操作工
操作员在自检时需将产品侧过45°左右观察爬胶高度及晶粒平整度。 | 是 | 一级技能 | 生产封装-操作工
银胶在冰箱存储时必须垂直放置，严禁横放。 | 是 | 一级技能 | 生产封装-操作工
DB烘箱报警后，温度未降至80℃以下即可打开烘箱门检查产品。 | 否 | 二级技能 | 生产封装-操作工
操作员可以同时操作两台DB机台，无需关注设备状态。 | 否 | 一级技能 | 生产封装-操作工
WB铜线开封后使用寿命为168小时，超时未用完必须报废处理。 | 是 | 二级技能 | 生产封装-操作工
DFN2510封装银胶产品金线作业前必须进行等离子清洗。 | 是 | 二级技能 | 生产封装-操作工
操作员在WB自检时只需检查线弧外观，无需测量线弧高度数值。 | 否 | 一级技能 | 生产封装-操作工
更换不同厂家的脚架后，技术员需重设PR并调整点胶位置，操作员协助确认。 | 是 | 一级技能 | 生产封装-操作工
蘸胶针安装卡槽处若有银胶沾污不会影响回弹，无需清理。 | 否 | 一级技能 | 生产封装-操作工
操作员需每4小时对银胶焊产品自检一次（正常生产）。 | 是 | 一级技能 | 生产封装-操作工
晶粒黏著后外观检验需确认二焊点位置有无被锡水沾附。 | 是 | 一级技能 | 生产封装-操作工
WB料盒盖规范：完成焊线的料盒在箭头端使用金色料盒盖。 | 是 | 一级技能 | 生产封装-操作工
操作员可以自行修改WB焊线程式参数来调整线弧。 | 否 | 二级技能 | 生产封装-操作工
DFN产品首检需使用调机料左右蘸胶各焊片一列进行检验。 | 是 | 二级技能 | 生产封装-操作工
顶针更换后必须做晶粒背面顶针痕检查，由技术员确认，操作员无需参与。 | 否 | 一级技能 | 生产封装-操作工
DB工序生产结束后，须将未装完的晶粒在晶片切割膜上记录数量和操作员签名。 | 是 | 一级技能 | 生产封装-操作工
现场使用的无尘布头棉签每6小时更换一次。 | 是 | 一级技能 | 生产封装-操作工
KNS设备焊线作业时必须开启真空功能。 | 是 | 一级技能 | 生产封装-操作工
更换银胶种类时，需一同更换气管塞、连接器和点胶头，不可混用。 | 是 | 二级技能 | 生产封装-操作工
操作员在物料堆放时，周转筐放置不能超过限高线，料盒最多叠放4层。 | 是 | 一级技能 | 生产封装-操作工
WB共晶工艺的两台联机设备，焊线程式可以任意调取使用。 | 否 | 二级技能 | 生产封装-操作工
晶粒黏著机台上料区最多可放置三包已拆封脚架。 | 否 | 一级技能 | 生产封装-操作工
DB自检时发现吸嘴印异常，操作员应立即通知技术员并追溯产品。 | 是 | 二级技能 | 生产封装-操作工
WB线弧高度必须大于2倍线径，DFN1006线径＞1.0mil时线间距可放宽至＞1*WD。 | 是 | 二级技能 | 生产封装-操作工
银胶回温标签必须在银胶回温后贴在胶筒上，以便控制使用寿命。 | 是 | 一级技能 | 生产封装-操作工
操作员暂停休息大于10分钟，必须手动擦拭点胶头并挤胶3次后再生产。 | 是 | 二级技能 | 生产封装-操作工
烘箱氮气流量无需记录，设备自动调节。 | 否 | 一级技能 | 生产封装-操作工
MAP方式作业时需同时开启墨点识别功能，操作员需确认功能开启。 | 是 | 二级技能 | 生产封装-操作工
镀银脚架拆包后有效期为15天，操作员需核对标签。 | 是 | 二级技能 | 生产封装-操作工
WB产品一盒结束后可直接堆叠在周转车上，最多叠放5层。 | 否 | 一级技能 | 生产封装-操作工
操作员在DB作业中必须佩戴防静电手套及静电环。 | 是 | 一级技能 | 生产封装-操作工
线扭曲接受标准：偏移量大于3倍线径为不良。 | 是 | 二级技能 | 生产封装-操作工
第二焊点鱼尾缺口小于15%鱼尾面积可允收。 | 是 | 二级技能 | 生产封装-操作工
同一台设备可以同时作业两个不同批次产品，只要做好标识。 | 否 | 二级技能 | 生产封装-操作工
WB程序调取时技术员扫描流程卡条形码，核对程式名但不需核对版本号。 | 是 | 二级技能 | 生产封装-操作工
脚架氧化不接受，出现后必须停机排查保护气体。 | 是 | 二级技能 | 生产封装-操作工
Cross Section工程样品取样数量为每颗焊球2颗(最新版标准)。 | 是 | 二级技能 | 生产封装-操作工
操作员可以手动触碰线夹辅助打开，加快穿线速度。 | 否 | 二级技能 | 生产封装-操作工
焊线受损：不接受焊线受损大于25%线径 | 是 | 二级技能 | 生产封装-操作工

## 多选题
试题描述 | 选项 |  |  |  | 正确答案 | 级别
吸嘴需要更换的情况包括？ | A.吸嘴沾污 | B.吸嘴破损 | C.寿命到期 | D.更换产品型号时 | A,B,C,D | 一级技能
操作员进行WB自检时需要检查哪些项目？ | A.焊线错误 | B. 焊球/鱼尾脱落 | C.脚架变形 | D. 晶粒方向 | A,B,C,D | 一级技能
操作员交接班时需要确认哪些辅助工具型号寿命？ | A.吸嘴 | B.顶针 | C.点胶头 | D.镊子 | A,B,C | 一级技能
关于劈刀寿命管控，正确的有？ | A.MES系统做劈刀型号防错 | B.设备寿命预警及停机报警 | C.未到寿命劈刀可二次上机 | D.寿命极限后立即更换 | ABD | 一级技能
WB异常项目中零收一退的包括？ | A.焊线错误 | B.焊球偏移 | C.焊球大小超规范 | D.线弧颈部断裂 | ABCD | 一级技能
下列属于WB外观检验项目的有？ | A.晶粒方向 | B.焊线错误 | C.线扭曲 | D.球氧化 | ABCD | 一级技能
以下哪些属于WB设备状态牌的正确颜色？ | A.运行-绿色 | B.待料-黄色 | C.维修-红色 | D.保养-灰色 | ABC | 一级技能
更换线材时，操作员必须核对？ | A.线材管控标签信息 | B.物料编码/批号 | C.开封时间/过期时间 | D.设备号 | ABCD | 一级技能
关于WB程序管理，正确的有？ | A.银胶焊程序存储在服务器 | B.共晶焊程序存储在局域网共享盘 | C.量产机台内只能存储当前作业产品程式 | D.新旧多个版本可共存 | ABC | 一级技能
以下哪些属于开封线材管控标签上必须包含的信息？ | A.物料编码 | B. 开封时间 | C. 过期时间 | D. 设备编号 | A,B,C | 一级技能
WB生产过程中，哪些情况下需要重新自检？ | A.更换劈刀后 | B. 更换线材后 | C. 死机重启后 | D. 每班开班 | A,B,C,D | 一级技能
关于无尘布头棉签使用要求？ | A.每6小时更换 | B.擦拭吸嘴 | C.可重复使用 | D.擦拭蘸胶针 | A,B,D | 一级技能
以下哪些是操作员在换型号前必须做的？ | A.清除上一产品 | B. 核对BD图和流程卡 | C. 领取新劈刀/线材 | D. 通知技术员 | A,B,C,D | 一级技能
下列哪些气体属于WB保护气体？ | A.氮气 | B. 氢气 | C. 氩气 | D. 氧气 | A,B | 一级技能
操作员在拿取料盒时应注意？ | A.一次只拿一个 | B. 一只手提取另一只手托底 | C. 可以叠放运输 | D. 箭头方向一致 | A,B,D | 一级技能
下列哪些产品在WB前需要等离子清洗？ | A.SOT23银胶 | B. DFN1006银胶 | C. DFN2510银胶 | D. SOT23共晶 | A,B,C | 一级技能
操作员发现异常时需要做哪些标识？ | A.脚架右下角做× | B. 流程卡备注 | C. 报告领班 | D. 自行维修 | A,B,C | 一级技能
以下哪些情况会导致焊线氧化？ | A.保护气体异常 | B. 氮氢比例失调 | C. 劈刀磨损 | D. 烘烤时间过长 | A,B | 一级技能
下列哪些属于WB焊接主参数（需依据DOE范围管控）？ | A.USG/Power | B.Time | C.Force | D.EFO Current E. | ABC | 一级技能
下列哪些是WB工序必须执行的IPQC检验项目？ | A.球厚/球大小 | B.推力测试 | C.线弧高度 | D.弹坑测试 E. | ABCD | 一级技能
下列哪些属于操作员必须穿戴的静电防护用品？ | A.防静电衣 | B.防静电帽 | C.防静电鞋 | D.护目镜 | ABC | 一级技能
操作员填写记录要求正确的有？ | A.清晰规范 | B.可使用铅笔 | C.禁止涂改液 | D.提前记录 | AC | 一级技能
吸嘴存储管理要求？ | A.放入自封袋 | B.贴吸嘴标签 | C.记录使用寿命 | D.允许二次领用 | A,B,C | 一级技能
DB工序交接班时需要确认哪些项目？ | A.产品名称/批号 | B.吸嘴型号寿命 | C.点胶头型号 | D.顶针寿命 | A,B.C,D | 一级技能
晶片搬运至机台时要求？ | A.双手操作 | B.检查挡针 | C.晶片框把手朝上 | D.重叠放置 | A,B,C | 一级技能
劈刀管控标签需要包含哪些信息？ | A.劈刀型号 | B. 设备号 | C. 使用寿命 | D. 领用时间 | A,B,C,D | 一级技能
下列哪些属于晶粒黏著首检内容？ | A.晶粒位置及角度 | B.银胶型号 | C.爬胶高度 | D.推晶强度 | A,B,C | 一级技能
首检时机包括哪些情况？ | A.开机 | B.换型号 | C.保养后 | D.每周一次 | ABC | 一级技能
下列哪些脚架需放置氮气柜保存？ | A共晶脚架 | B.镀银脚架拆包后 | C.纯铜脚架未拆包 | D.所有脚架 | A,B | 一级技能
操作员需在交接班确认设备哪些项目？ | A.参数记录表 | B.吸嘴型号寿命 | C.顶针型号寿命 | D.点胶量大小 | BC | 二级技能
下列哪些属于铜线焊接时气体流量监控点(KNS设备)？ | A.CH1 Kit | B. CH2 Side | C. TC | D. RR | A,B,C,D | 二级技能
WB推拉力测试选点原则正确的有？ | A.单颗晶粒焊线≤5根测所有线 | B. 单颗晶粒焊线＞5根线且晶粒两边打线每边至少2根 | C. 必须包含接地线 | D. SOT产品Gate极不少于3个 | A,B,C,D | 二级技能
以下哪些属于WB焊球异常类型？ | A.高尔夫球状 | B. 功率圈偏移 | C. 焊球氧化 | D. 焊球厚度超规范 | A,B,C,D | 二级技能
WB程序管控要求哪些正确？ | A.量产机台只能存一个当前作业程式 | B. 程式上传服务器需工程师确认 | C. 共晶联机程式不得混用 | D. 测试版本可直接用于量产 | A,B,C | 二级技能
机台维修及保养涉及哪些项目需要进行品质确认？ | A.焊头 | B. 压合 | C. 夹具更换 | D. 参数 | A,B,C,D | 二级技能
WB后烘烤异常处理方式正确的有？ | A.升温和恒温阶段异常后外观无异常重新烘烤 | B. 降温阶段异常重新烘烤 | C. 外观异常按OCAP处理 | D. 直接报废 | A,B,C | 二级技能
关于铜线寿命管控流程正确的有？ | A.拆封开始计时168H | B. 未用完可抽真空放氮气柜 | C. 超时未用完直接报废 | D. 线材可以反复抽真空 | A,B,C | 二级技能
焊球大小/球厚超规范可能原因？ | A.EFO参数不当 | B. 压力异常 | C. 劈刀型号错误 | D. 线材批次不同 | A,B,C,D | 二级技能
下列哪些是操作员在自检时需要在高倍显微镜下确认的项目？ | A.球氧化 | B. 铝垫剥落 | C. 线弧高度 | D. 脚架变形 | A,B,C | 二级技能
WB设备换劈刀后需要确认哪些项目？ | A.阻抗值 | B. 扭力值 | C. 首颗外观 | D. 推拉力数据(银胶) | A,B,C,D | 二级技能
顶针印异常可能原因？ | A.顶针磨损 | B.顶针断裂 | C.顶针位置偏移 | D.晶粒厚度过厚 | A,B,C | 二级技能
下列哪些属于第二焊点不良？ | A.鱼尾偏移 | B.第二焊点不粘 | C.第二焊点尺寸超规 | D.铝挤出 | ABC | 二级技能
出现线间距不足时，操作员应？ | A.立即停机 | B.按OCAP-WB-032处理 | C.0收1退标准 | D.继续生产 | ABC | 二级技能
铜线焊接工程验证要求单位面积推力值？ | A.＞6 g/mil² | B.CPK＞1.33 | C.汽车电子＞1.67 | D.推力值＞10g | ABC | 二级技能
关于焊球/鱼尾偏移异常标准，正确的？ | A.0收1退 | B.低良开立标准Eutectic＞0.05%/批 | C.Epoxy＞0.1%/批 | D.无需关注 | ABC | 二级技能
铜线/金线焊接过程哪些情况下需要开立OCAP？ | A.NSOP每批次≥0.05% | B.脚架氧化每批次≥0.08% | C.未焊线(PR)每次外观检5颗 | D.拉力测试单点失效 | ABC | 二级技能
关于线弧控制，弧高规范中“线与晶粒间距”要求？ | A.DFN1006线径≤1.0mil需＞2*WD | B.DFN2510线径＞1.0mil需＞1*WD | C.所有封装必须＞3*WD | D.SOT23需＞2*WD | ABD | 二级技能
晶粒背层脱落检查方法？ | A.电脑屏幕检 | B.普通显微镜 | C.X-RAY | D.推晶测试 | A,B | 二级技能
晶粒黏著机台气体压力管控包括？ | A.氮气 | B.真空 | C.压缩气体高压/低压 | D.氢氮混合气 | A,B,C,D | 二级技能
晶粒黏著异常处理标记要求？ | A.金属钨钢笔划'---' | B.标记在脚架右下角 | C.小圆孔下方 | D.任意位置 | A,B,C | 二级技能
哪些情况下必须做三点一直线校准？ | A.更换顶针 | B.更换吸嘴 | C.修理焊头 | D.更换胶筒 | A,B,C | 二级技能
晶粒黏著机台运行中，操作员需定期检查？ | A.吸嘴印 | B.银胶扩散 | C.晶粒位置 | D.烤箱温度 | A,B,C | 二级技能
下列哪些属于WB设备气体压力/流量规范？ | A.Shin Kawa气动张力器14-16L/min | B.KNS Elite LA CH2 Side 0.5-0.8L/min | C.Shin Kawa CH3 Side 0.3-0.5L/min | D.KNS Rail 1 7±1L/min | ABC | 二级技能
针对铜线焊接，以下气体控制正确的有？ | A.N2H2比例95% N2+5% H2 | B.氢气比例范围4%-6% | C.KNS机台真空功能必须开启 | D.仅铜线需要氮氢混合 | ABC | 二级技能
铜线寿命管控流程中，哪些情况下需要拆下铜线抽真空保存？ | A.设备维修超出6H未完成 | B.产线产品做完6H无产品使用 | C.铜线开封未使用完但未超时 | D.每班交接 | AB | 二级技能
下列哪些不良项目OCAP开立标准为“0收1退”？ | A.焊线错误 | B.焊球偏移 | C.焊球大小超规范 | D.线弧颈部断裂 | ABCD | 二级技能
引发第二焊点不良的原因有哪些？ | A.参数不当 | B.劈刀磨损 | C.框架氧化 | D.保护气体异常 | ABCD | 二级技能
下列哪些属于晶粒黏著异常管控OCAP项目？ | A.吸嘴印 | B.空洞异常 | C.晶粒倾斜 | D.脚架印字异常 | ABCD | 二级技能
空洞检测的检验时机包括？ | A.换型号 | B.修机 | C.开机/死机 | D.每2天一次 | A,B,C | 二级技能

## 单选题
试题描述 | 选项 |  |  |  | 正确答案 | 级别 | 题目属性
银胶回温后室温下的有效时间（汉高84-1L）是？ | A.24h | B.48h | C.72h | D.7天 | B | 单选 | 一级技能
晶粒黏著机台艾科瑞思HX2100D点胶处压缩气低压范围是？ | A.0.10~0.15 Mpa | B.0.15~0.22 Mpa | C.0.25~0.35 Mpa | D.0.36~0.44 Mpa | B | 单选 | 一级技能
银胶焊推晶标准中，晶粒尺寸254＜L≤305mm时推力应大于？ | A.＞80gf | B.＞115gf | C,＞160gf | D.＞200gf | B | 单选 | 一级技能
DB晶粒黏著吸嘴型号更换后，吸嘴使用寿命按多少计数？ | A.50K | B.80K | C.100K/150K | D.200K | C | 单选 | 一级技能
晶粒黏著后晶片切割膜顶针痕检查，顶针应位于晶粒哪个位置？ | A.角落 | B.边缘 | C.中心 | D.任意位置 | C | 单选 | 一级技能
银胶焊产品晶粒胶层厚度标准（导电胶）是？ | A.5um~15um | B.3um～20um | C.10um～25um | D.7um～25um | B | 单选 | 一级技能
共晶焊产品WB焊线时，正常生产固定自检时间是？ | A.每1小时 | B.每2小时 | C. 每4小时 | D.每班一次 | B | 单选 | 一级技能
烘箱超温报警设定值应为对应烘烤程序最高温度+多少度？ | A.+3℃ | B.+5℃ | C.+10℃ | D.+15℃ | B | 单选 | 一级技能
等离子清洗后水滴角量测标准是？ | A.＜30° | B.＜45° | C.＜60° | D.＜90° | B | 单选 | 一级技能
焊线机台更换线材后，首条产品必须进行？ | A.首检 | B.自检 | C.品质全检 | D.技术员调机 | B | 单选 | 一级技能
晶粒黏著工序中，脚架拆封后需记录信息并贴于包装上，DFN系列最多允许几包已拆封？ | A.1包 | B.2包 | C.3包 | D.不限 | A | 单选 | 一级技能
导电胶点胶头清洗频率是？ | A.每2天 | B.每4天 | C.每7天 | D.每10天 | B | 单选 | 一级技能
晶粒黏著自检时，产品应在多少倍显微镜下目视？ | A.≥20倍 | B.≥50倍 | C.≥100倍 | D.≥200倍 | B | 单选 | 一级技能
WB焊线后产品在烘烤恒温阶段温度设定为？ | A.175℃ | B.200℃ | C.220℃ | D.250℃ | B | 单选 | 一级技能
晶粒黏著时，DFN封装首检抽样方法为？ | A.一条产品全检 | B.左右胶针各蘸胶一列 | C.随机抽5颗 | D.前中后各两列 | B | 单选 | 一级技能
下列哪种吸嘴外观状态需要更换？ | A.吸嘴正常 | B.表面无异常 | C.吸嘴沾污或损坏 | D.轻微磨损 | C | 单选 | 一级技能
KNS Connx Elite LA氮氢混合气体CH1 Kit流量范围？ | A.0.3-0.5 | B.0.5-0.8 | C.1.0-1.5 | D.2-3 | B | 单选 | 一级技能
晶粒黏著机台顶针针尖需插入泡沫中存储，主要目的是？ | A.便于管理 | B.防止针尖受损 | C.防氧化 | D.防静电 | B | 单选 | 一级技能
下列哪个不属于DB作业时的辅助工具？ | A.吸嘴 | B.顶针 | C.点胶头 | D.推刀 | D | 单选 | 一级技能
银胶焊产品Q-time管控中，产品从Plasma清洗后到WB完成不得超过？ | A.4小时 | B.6小时 | C.10小时 | D.24小时 | C | 单选 | 一级技能
DB烘烤程序中，银胶升温阶段要求从室温升至175℃的时间是？ | A.15min | B.30min | C.45min | D.60min | B | 单选 | 一级技能
DFN2510封装银胶产品铜线作业流程是否需要WB后烘烤？ | A.需要 | B.不需要 | C.视情况 | D.仅金线需要 | B | 单选 | 一级技能
晶粒黏著站质量交收标准中，银胶焊晶粒四周出胶最少几面？ | A.两面 | B.三面 | C.四面 | D.无要求 | B | 单选 | 一级技能
晶粒黏著作业时，从冰箱中取出银胶到回放入冰箱时间应控制在？ | A.5分钟 | B.15分钟以内 | C.30分钟 | D.1小时 | B | 单选 | 一级技能
WB焊线时铜线Wire Pull最小拉力(0.8mil)标准为？ | A.＞3.0g | B.＞4.0g | C.＞5.0g | D.＞6.0g | B | 单选 | 一级技能
DB晶粒黏著暂停休息超过8小时再次开机需？ | A.直接生产 | B.试生产一条并首检 | C.重新plasma | D.更换银胶 | B | 单选 | 一级技能
顶针标签上不需要填写的内容是？ | A.顶针型号 | B.使用寿命 | C.领用日期 | D.烘烤温度 | D | 单选 | 一级技能
SOT23共晶焊产品WB作业前是否需要等离子清洗？ | A.需要 | B.不需要 | C.仅铜线需要 | D.仅金线需要 | B | 单选 | 一级技能
晶粒黏著作业中，每张晶片结束后需检查晶片切割膜上是否有好晶粒，正常则在跟踪表打？ | A.√ | B.× | C.○ | D.△ | A | 单选 | 一级技能
DB程式新建时，焊线程式焊接主参数管控保留哪三个参数？ | A.USG/Power、Time、Temp | B.USG/Power、Time、Force | C.Power、Force、Angle | D.Time、Force、Gas | B | 单选 | 二级技能
WB焊线铜线寿命管控流程中，拆封后未使用完应如何保存？ | A.直接报废 | B.常温密封 | C.抽真空放置氮气柜 | C.继续留在机台 | C | 单选 | 二级技能
晶粒黏著共晶推晶强度判定中，残留面积小于多少且强度B~C之间视为失效？ | A.小于10% | B.小于40% | C.小于75% | D.小于50% | B | 单选 | 二级技能
下列哪种情况属于晶粒黏著异常需要开立OCAP-DB-028？ | A.吸嘴印 | B.银胶扩散 | C.参数超规范 | D.晶粒倾斜 | C | 单选 | 二级技能
绝缘胶道尔GD-8813NDA胶层厚度标准为？ | A.7um～25um | B.12um～25um | C.10um～25um | D.3um～20um | B | 单选 | 二级技能
KNS机台更换劈刀时扭力扳手设定值为？ | A.20 ozf.in | B.25 ozf.in±0.5 | C.30 ozf.in | D.15 ozf.in | B | 单选 | 二级技能
WB焊线Cross Section检验在量产阶段的取样频率是？ | A.每台/首批次 | B.每台/季度 | C.每批次 | D.每月 | B | 单选 | 二级技能
银胶焊DFN1006产品铜线作业，WB后是否需要烘烤？ | A.需要 | B.不需要 | C.只烘烤银胶 | D.无要求 | A | 单选 | 二级技能
晶粒供应商捷捷微电晶粒内缩距离标准为？ | A.2mm | B.3mm | C.4mm | D.5mm | C | 单选 | 二级技能
WB焊线产品出现线间距不足属于哪种OCAP文件？ | A.OCAP-WB-009 | B.OCAP-WB-030 | C.OCAP-WB-032 | D.OCAP-WB-033 | C | 单选 | 二级技能
晶粒黏著时，点胶头选用型号对应晶粒长边X＞1.0mm时应选用？ | A.0.12mm | B.0.15mm | C.0.20mm | D.0.25mm | C | 单选 | 二级技能
WB焊线第二焊点拉力测试点位置在？ | A.第一焊点侧 | B.线弧中间 | C.靠近第二焊点1/3处 | D.任意位置 | C | 单选 | 二级技能
银胶焊产品晶粒黏著后空洞检测保留照片年限为？ | A.半年 | B.一年 | C.两年 | D.永久 | B | 单选 | 二级技能
DB共晶焊上芯率要求≥？ | A.99.8% | B.99.9% | C.99.95% | D.99.99% | C | 单选 | 二级技能
WB后待处理异常品在氮气柜存储不超过？ | A.24小时 | B.48小时 | C.72 | D.7天 | C | 单选 | 二级技能
绝缘胶和导电胶的点胶头清洗要求是？ | A.可以一起洗 | B.分开清洗 | C.使用同一 | D,无要求 | B | 单选 | 二级技能
SOT封装产品做推拉力测试中Gate极测试数量不＜几个？ | A.2个 | B.3个 | C.5个 | D.10个 | B | 单选 | 二级技能
DB烤箱出现报警，需温度降至多少以下才可开门？ | A.60℃ | B.80℃ | C.100℃ | D.120℃ | B | 单选 | 二级技能
晶粒黏著MAP作业时，墨点识别功能应如何设置？ | A.关闭 | B.同时开启 | C.仅MAP | D.仅墨点 | B | 单选 | 二级技能
WB焊线0.8mil铜线Ball Shear标准(BPO>60)为？ | A.>9.0g | B.>12.0g | C.>15.0g | D.>18.0g | B | 单选 | 二级技能

## 简答题
试题描述 | 正确答案 | 级别 | 题目属性
简述操作员在DB交接班时必须确认的3项设备及产品内容。 | 1. 确认机台产品名称、批号与流程卡一致；2. 确认吸嘴/顶针寿命及型号；3. 确认气体流量/温度等参数符合记录表。 | 一级技能 | 生产封装-操作工
银胶从冰箱取出后，操作员需做哪些管控动作？（至少三点） | 垂直运输，保温箱≤-40℃；回温标签填写并粘贴；禁止手直接接触胶管壁；先进先出；记录启用/过期时间。 | 一级技能 | 生产封装-操作工
操作员在WB自检过程中发现线弧高度超出规范应如何处理？ | 立即停机，通知技术员调整参数；对已生产的产品进行隔离并全检；填写异常记录并上报领班。 | 二级技能 | 生产封装-操作工
简述晶粒黏著工序中“三点一直线”的含义及校准时机。 | 吸嘴中心、顶针中心、摄像头中心在一条直线上；校准时机：更换吸嘴/顶针、修机后、改机后。 | 二级技能 | 生产封装-操作工
操作员如何正确搬运晶片（Wafer）至DB机台？ | 检查挡针挡好；双手搬运，不携带其他物品；片环把手朝上放置，晶粒背面朝上；轻拿轻放。 | 一级技能 | 生产封装-操作工
DB烘箱报警后，操作员正确的处理流程是什么？ | 1. 记录报警内容；2. 待烘箱温度降至80℃以下方可开门；3. 检查产品是否异常，必要时隔离并通知领班。 | 二级技能 | 生产封装-操作工
WB生产中遇到NSOP/NSOL报警时，操作员操作步骤？ | 显微镜确认位置；用镊子剔除该晶粒上所有线材；跳过该颗晶粒继续生产；将废线放入废线盒。 | 二级技能 | 生产封装-操作工
操作员在DB蘸胶工艺中，如何判断胶盘胶量是否足够？ | 观察胶盘内银胶覆盖针印区域；若有针印缺损且刮胶后未被填充，则需添加银胶；每2小时或交接班检查。 | 一级技能 | 生产封装-操作工
简述DFN1006银胶铜线作业完整流程（操作工视角）。 | 领取物料→Plasma清洗→WB焊接→WB后烘烤→自检外观→填写记录→流入下一工序。 | 二级技能 | 生产封装-操作工
操作员在晶粒黏著结束后如何记录晶片切割膜信息？ | 在晶片切割膜边缘记录实装数量、操作员名字并用圆圈圈出，未完成数量后写“+”。 | 一级技能 | 生产封装-操作工
料盒（Magazine）存放规范有哪些？ | 周转筐不能超过限高线，料盒叠放≤4层；有产品的料盒不可横放；箭头方向保持一致。 | 一级技能 | 生产封装-操作工
WB劈刀寿命到极限后的处置？ | 立即停机，通知技术员更换；不允许超寿命使用；更换后做品质数据量测。 | 二级技能 | 生产封装-操作工

## 实操题
试题描述 | 正确答案 | 级别 | 题目属性
请模拟操作员进行WB换线材（铜线）的完整动作流程。 | 1. 根据BD图和流程卡领取正确线材，核对管控标签；2. 机台报警后打开线盒，按设备引导穿线；3. 穿线完成后做首条自检，检查焊球、线弧；4. 记录更换时间及原因到生产记录表。 | 二级技能 | 生产封装-操作工
操作员如何正确执行DB银胶焊产品的首检？ | 1. 拿取调机料左右各一列蘸胶焊片；2. 在≥50倍显微镜下检查外观项目（晶粒位置/银胶爬高/吸嘴印）；3. 核对BD图；4. 首检合格后生产第一条做外观检验并标记“O”。 | 一级技能 | 生产封装-操作工
晶粒黏著作业中，暂停休息超过10分钟再次开机应执行哪些步骤？ | 1. 用干净脚架隔层纸擦拭点胶头；2. 手动挤胶3次确保胶量稳定；3. 检查第一颗产品外观；4. 确认无异常后恢复生产。 | 一级技能 | 生产封装-操作工
操作员发现WB线弧颈部断裂，请描述应急处置及记录要求。 | 立即停机，报告技术员；隔离该料盒前后各5条产品全检；在流程卡上记录异常；按照OCAP处理。 | 二级技能 | 生产封装-操作工
DFN封装产品尾条标记具体操作（根据SOP）。 | 使用钨钢笔在脚架右下角小圆孔下方划“---”；标记方向符合传送方向，避免模压覆盖。 | 二级技能 | 生产封装-操作工
操作员进行DB晶粒黏著设备日常点检（开机前）步骤。 | 1. 检查离子风机；2. 确认吸嘴/顶针寿命及型号；3. 核对程式名与BD图一致；4. 检查气体压力及真空值；5. 三点一直线确认。 | 一级技能 | 生产封装-操作工
更换胶筒后，操作员需配合技术员做哪些确认？ | 确认银胶型号有效期；点胶测高；检查基岛上点胶痕无压痕；首件品质确认。 | 一级技能 | 生产封装-操作工
WB 后烘烤（DFN1006）操作员须记录哪些关键信息？ | 烘烤时间、温度曲线、氮气流量＞80L/min、料盒数量及位置、烤箱报警情况。 | 二级技能 | 生产封装-操作工
当DB机台报警“晶粒吸不起”时，操作员应如何排查？ | 检查顶针高度是否合适；检查吸嘴是否堵塞或磨损；检查真空值；检查晶片切割膜是否粘性异常。 | 二级技能 | 生产封装-操作工
操作员正确执行银胶回温及领用标签填写示范。 | 从冰箱取出银胶，填写回温时间、启用时间、过期时间、设备号及领用人，贴于胶筒外壳；放置至回温1h后方可使用。 | 一级技能 | 生产封装-操作工

## 案例分析
试题描述 | 正确答案 | 级别 | 题目属性
案例：某操作员在WB自检时发现连续3颗晶粒出现球偏移超规范，但未停机继续生产。半小时后IPQC抽检发现大量偏移不良。请问操作员违反了哪些规定？正确流程是什么？ | 违反：未按OCAP触发标准（0收1退）停机处理；未上报技术员。正确流程：发现连续异常立即停机，隔离已生产批次，通知技术员调整参数，对可疑品全检。 | 二级技能 | 生产封装-操作工
DB工序中，银胶回温后使用了5小时，胶筒内还剩一半，操作员为了节约将其放回冰箱二次回温。是否合规？为什么？ | 不合规。SOP明确禁止二次回温使用，会影响银胶黏接强度，可能导致推晶不合格。 | 一级技能 | 生产封装-操作工
交接班时，接班的操作员发现机台使用的银胶型号与BD图不符，但上一班人员已下班。接班人员应如何处置？ | 立即停止生产，报告领班；追溯已生产产品隔离；重新领取正确银胶并更换；记录异常。 | 二级技能 | 生产封装-操作工
某SOT23银胶产品在WB焊接后，操作员发现线弧高度偏矮但仍在规格下限，未作调整。后续因线弧触碰到晶粒边缘导致短路。请分析操作员失误点。 | 失误：未主动识别潜在风险（虽在规格但状态不佳）；未及时通知技术员优化；未加强抽检频率。应遵循最佳状态原则进行调整。 | 二级技能 | 生产封装-操作工
DFN产品在烘烤结束后，操作员打开烘箱时发现温度仍为120℃（目标80℃以下），直接取出料盒导致产品变色。操作错误是什么？ | 违反规定：烘箱降温未达80℃以下不得开门。必须等待温度降至80℃以下方可取出。 | 一级技能 | 生产封装-操作工
操作员在晶粒黏著作业中，更换顶针后未做顶针印检查直接生产，后QC发现晶粒背面有裂纹。此案例违反哪条SOP？应如何补救？ | 违反更换顶针后需由品质/技术员做顶针痕检查的规定。应追溯从更换顶针后所有产品，全检晶粒背面，报废不良品。 | 二级技能 | 生产封装-操作工
操作员同时负责两台WB机台，因忙乱将A机台的线材错误安装到B机台（线径不同），导致批量焊球大小异常。防错措施有哪些？ | MES线材防错；操作员上料前必须扫描核对；线盒贴设备号标签；换线后首检确认。 | 二级技能 | 生产封装-操作工
某天夜班，操作员发现镀银脚架拆封已超过15天，但仍继续使用。分析风险及正确做法。 | 风险：脚架氧化影响焊线黏接力，导致NSOL/推力不足。正确做法：立即停用，申请新脚架，对已用批次隔离评估。 | 二级技能 | 生产封装-操作工
WB操作员在更换劈刀后，未做推拉力测试即量产，导致球推力不足批量报废。请列出更换劈刀后的强制确认清单。 | 三点一直线、阻抗值、试焊5颗做推拉力测试、首件外观检验、参数记录。 | 二级技能 | 生产封装-操作工
DB生产中途，操作员发现晶片切割膜上残留有完整好晶粒却未焊片，但已取下晶环。应如何处理？ | 将晶环重新上机，继续焊片；若已无法定位，需手动挑选并重新上机；记录漏焊原因并培训。 | 一级技能 | 生产封装-操作工