## 判断题
试题描述(文本) | 正确答案 | 级别 | 题目属性
晶片必须储存在氮气柜中。 | 是 | 一级技能 | 生产封装-操作工
晶片切割膜拆封上机后30天内未使用完，剩余部分可以继续使用。 | 否 | 一级技能 | 生产封装-操作工
作业员进入无尘车间必须穿着防静电服、防静电鞋。 | 是 | 一级技能 | 生产封装-操作工
贴膜前需用无尘布擦拭贴膜台面确保无异物。 | 是 | 一级技能 | 生产封装-操作工
切割刀更换后不需要磨刀可以直接切割产品。 | 否 | 一级技能 | 生产封装-操作工
塑封体贴膜时铁圈缺口应对准贴膜台定位销，三角缺口在上，梯形缺口在下。 | 是 | 一级技能 | 生产封装-操作工
晶片切割自检频率：子工单数量小于三枚只需要抽检首枚。 | 是 | 一级技能 | 生产封装-操作工
设备在维修、开机、换型号状态下应使用“维修”状态牌。 | 是 | 一级技能 | 生产封装-操作工
晶片切割过程中，作业员可以解决所有报警，包括BBD异常。 | 否 | 一级技能 | 生产封装-操作工
SPV-224SRB贴膜的晶片需要入炉烘烤。 | 是 | 一级技能 | 生产封装-操作工
塑封体切割膜如24h不使用，需拆下在氮气柜避光储存。 | 是 | 一级技能 | 生产封装-操作工
操作员上料前必须确认设备程序和流程卡一致。 | 是 | 一级技能 | 生产封装-操作工
烤箱内取出料盒时可以不戴手套直接拿取。 | 否 | 一级技能 | 生产封装-操作工
贴膜后产品不允许有气泡或异物凸起，否则需重工。 | 是 | 一级技能 | 生产封装-操作工
晶片切割膜背面气泡属于正常现象，不影响切割。 | 否 | 一级技能 | 生产封装-操作工
每班开始必须进行机器5S清洁。 | 是 | 一级技能 | 生产封装-操作工
晶片切割设备状态牌：运行（绿色）、待料（黄色）、停机（灰色）。 | 是 | 一级技能 | 生产封装-操作工
更换切割刀后必须记录切割刀批号后4位。 | 是 | 一级技能 | 生产封装-操作工
塑封体来料检验时，一个工位可以放置多批料。 | 否 | 一级技能 | 生产封装-操作工
切割完成的产品若不转移至下工序，一律放置在氮气柜中保存。 | 是 | 一级技能 | 生产封装-操作工
作业过程中不允许出现两个母批次产品，做到料卡不分离 | 是 | 一级技能 | 生产封装-操作工
设备停机2小时以上必须打开主轴和切割水暖机四十分钟以上。 | 是 | 一级技能 | 生产封装-操作工
操作员在拿取晶片时，可以单手拿取晶片边缘。 | 否 | 一级技能 | 生产封装-操作工
晶片切割后需在10分钟内放入清洗机清洗。 | 是 | 一级技能 | 生产封装-操作工
塑封体贴膜后需在膜上书写工单号、产品型号、封装形式。 | 是 | 一级技能 | 生产封装-操作工
铁圈变形超过2mm（PS）或1.5mm（WS）可以继续使用。 | 否 | 一级技能 | 生产封装-操作工
操作员每班需点检纯水阻抗值。 | 是 | 一级技能 | 生产封装-操作工
清洗好的产品要放入专用料盒内，一只料盒只能装同一批料的产品。 | 是 | 一级技能 | 生产封装-操作工
晶片切割自检时发现异常，需用无卤标记笔将异常品点除才可续流。 | 是 | 一级技能 | 生产封装-操作工
设备运行过程中可以打开安全门调整参数。 | 否 | 一级技能 | 生产封装-操作工
AU品禁止使用二次上机切割刀。 | 是 | 二级技能 | 生产封装-操作工
切割刀型号中目数、结合剂、集中度、刃长和宽度必须与流程卡一致。 | 是 | 二级技能 | 生产封装-操作工
晶片贴膜重工允许无限次重工，直到合格。 | 否 | 二级技能 | 生产封装-操作工
塑封体切割时，作业员每批产品第一片必须检查切割位置、刀痕宽度、金属融化变色等现象。 | 是 | 二级技能 | 生产封装-操作工
刀痕宽度异常时，作业员可以直接调整参数继续切割。 | 否 | 二级技能 | 生产封装-操作工
AU品跟消费品一样，贴膜时都可以重工。 | 否 | 二级技能 | 生产封装-操作工
切割程序版本号需要作业员每日核对。 | 否 | 二级技能 | 生产封装-操作工
UV解胶时间设定为5-15秒。 | 是 | 二级技能 | 生产封装-操作工
剥料后如发现未剥干净产品，需通知技术员确认残胶问题。 | 是 | 二级技能 | 生产封装-操作工
塑封体切割膜拆封后一个月内未使用完需报废处理。 | 是 | 二级技能 | 生产封装-操作工
晶片切割时，中途维修设备后技术员需要确认3行切割质量。 | 是 | 二级技能 | 生产封装-操作工
贴膜平台温度设定：晶片贴膜40±5℃，塑封体贴膜35±5℃。 | 是 | 二级技能 | 生产封装-操作工
晶片切割上料前，无需确认工作平台是否存在异物 | 是 | 二级技能 | 生产封装-操作工
切割刀最大切割长度达到预警值时，可以继续使用至极限。 | 否 | 二级技能 | 生产封装-操作工
更换型号时，只需更换切割程序，若程序相同则不定义为更换型号。 | 是 | 二级技能 | 生产封装-操作工
晶片切割机台内只能存储一个当前作业产品程式。 | 是 | 二级技能 | 生产封装-操作工
塑封体切割代工产品需要完成全部流程后进行包装作业。 | 是 | 二级技能 | 生产封装-操作工
产品切割后如不能立即清洗，需放置在切割机中打开切割水冲洗表面。 | 是 | 二级技能 | 生产封装-操作工
晶片切割膜领用后，物料员每48h确认排产计划，无计划需拆下放氮气柜。 | 是 | 二级技能 | 生产封装-操作工
贴膜时晶片必须放置在平台中心，边缘到平台边缘距离相等。 | 是 | 二级技能 | 生产封装-操作工
晶粒短边＜0.3mm时，点墨点需在四颗晶粒中间点墨点同时点除四颗。 | 是 | 二级技能 | 生产封装-操作工
晶片切割后刀痕浅目视不能确认时，需使用光学显微镜对整片背面确认。 | 是 | 二级技能 | 生产封装-操作工
塑封体切割时，更改切割位置后需要确认前一整行与后两整行的切割位置。 | 是 | 二级技能 | 生产封装-操作工
解胶后产品需在塑封体切割膜上打钩(✔)做好记号。 | 是 | 二级技能 | 生产封装-操作工
酒精用于清洗剥料后产品，每2天必须更换。 | 是 | 二级技能 | 生产封装-操作工
贴膜机环形刀寿命管控20000次，19000次时需要更换。 | 是 | 二级技能 | 生产封装-操作工
首次投料的产品，工艺工程师必须以Golden recipe作为参照新建参数，便于参数管理。 | 是 | 二级技能 | 生产封装-操作工
设备维修停机大于12H需转移至其他设备手动切割，并全检通知IPQC。 | 是 | 二级技能 | 生产封装-操作工
产品剥离后的塑封体切割膜需保留至少半个月。 | 是 | 二级技能 | 生产封装-操作工

## 单选题
试题描述(文本) |  |  |  |  | 正确答案 | 级别 | 题目属性
设备保养时，设备状态牌是什么颜色 | A.黄色 | B.蓝色 | C.绿色 | D.灰色 | B | 一级技能 | 生产封装-操作工
晶片切割时使用的表面活性剂型号为？ | A.688-K | B.SPV-224 | C.GDTE288B | D.6360-15 | A | 一级技能 | 生产封装-操作工
晶片贴膜平台温度设定为多少度？ | A.30±5℃ | B.40±5℃ | C.50±5℃ | D.60±5℃ | B | 一级技能 | 生产封装-操作工
切割程序名称中“D”代表什么？ | A.平边朝上 | B.平边朝左 | C.平边朝下 | D.平边朝右 | C | 一级技能 | 生产封装-操作工
切割刀更换后，必须使用什么进行磨刀？ | A.假片 | B.光板 | C.磨刀板和光板 | D.砂纸 | C | 一级技能 | 生产封装-操作工
下列哪种情况需要送IPQC检验？ | A.正常生产 | B.停机超2h开机 | C.每片自检 | D.更换料盒 | B | 一级技能 | 生产封装-操作工
晶片切割自检时，检查区域为几个区域？ | A.5个 | B.9个 | C.3个 | D.1个 | B | 一级技能 | 生产封装-操作工
塑封体贴膜时，产品两孔应在哪一侧？ | A.左侧 | B.右侧 | C.上方 | D.下方 | A | 一级技能 | 生产封装-操作工
纯水电阻率最小要求为？ | A.10MΩ·cm | B.14MΩ·cm | C.18MΩ·cm | D.5MΩ·cm | B | 一级技能 | 生产封装-操作工
晶片切割完成后，产品应如何放置？ | A.正面朝上 | B.正面朝下 | C.任意放置 | D.竖放 | B | 一级技能 | 生产封装-操作工
下列哪种物料需在氮气柜中储存？ | A.已贴膜未切割晶片 | B.未拆封银胶 | C.吸嘴 | D.镊子 | A | 一级技能 | 生产封装-操作工
开机首片产品切割前需要做什么？ | A.直接切割 | B.打开预切割功能 | C.跳过检查 | D.关闭主轴 | B | 一级技能 | 生产封装-操作工
晶片切割设备型号DS9200Plus适用于哪种切割方式？ | A.单刀 | B.双刀 | C.激光 | D.水刀 | B | 一级技能 | 生产封装-操作工
塑封体切割时，刀痕宽度允收规范为？ | A.刀宽±10um | B.刀宽±15um | C.刀宽±20um | D.刀宽±5um | B | 一级技能 | 生产封装-操作工
晶片切割膜上标签信息不包括？ | A.晶片刻号 | B.产品型号 | C.批次信息 | D.操作员体温 | D | 一级技能 | 生产封装-操作工
操作员自检时使用的显微镜放大倍数至少为？ | A.10X | B.50X | C.100X | D.200X | B | 一级技能 | 生产封装-操作工
下列哪种行为符合安全规定？ | A.两人同时操作设备 | B.戴手套从烤箱取料盒 | C.用镊子触碰灯脚 | D.运行时打开安全门 | B | 一级技能 | 生产封装-操作工
晶片切割机台报警后，作业员可以处理哪种报警？ | A.BBD异常 | B.真空错误 | C.刀痕检测报警 | D.主轴过热 | C | 一级技能 | 生产封装-操作工
塑封体切割膜型号GDTE288B用于哪种产品？ | A.晶片切割 | B.塑封体切割 | C.银胶存储 | D.脚架清洗 | B | 一级技能 | 生产封装-操作工
晶片来料检验需肉眼全检整批产品，检验项目不包括？ | A.擦伤 | B.划伤 | C.沾污 | D.电性 | D | 一级技能 | 生产封装-操作工
晶片切割膜拆封后未使用完，MES系统内提前几天预警？ | A.7天 | B.14天 | C.28天 | D.30天 | C | 一级技能 | 生产封装-操作工
贴膜机环形刀寿命为多少次？ | A.10000 | B.19000 | C.20000 | D.30000 | C | 一级技能 | 生产封装-操作工
晶片切割过程中，每片产品切割前必须确认什么与流程卡一致？ | A.机台程序 | B.真空值 | C.水温 | D.照明 | A | 一级技能 | 生产封装-操作工
塑封体切割时，作业员每间隔多少刀需检查刀痕？ | A.2-5刀 | B.10-30刀 | C.50-100刀 | D.200刀 | B | 一级技能 | 生产封装-操作工
烤箱内料盒摆放单层不能超过几盒？ | A.2盒 | B.4盒 | C.6盒 | D.8盒 | B | 一级技能 | 生产封装-操作工
晶片切割后清洗机清洗参数参照哪个文件？ | A.晶片切割标准作业指导书 | B.塑封体切割标准作业指导书 | C.前段外观判定指导书 | D.制程过程时间标准管控 | B | 一级技能 | 生产封装-操作工
下列哪种铁圈不能使用？ | A.洁净铁圈 | B.变形铁圈 | C.酒精擦拭过的 | D.有缺口的 | B | 一级技能 | 生产封装-操作工
晶片切割膜又称为什么？ | A.蓝膜 | B.UV膜 | C.白膜 | D.黄膜 | A | 一级技能 | 生产封装-操作工
操作员在检验产品时必须全程佩戴什么？ | A.防静电手套 | B.护目镜 | C.口罩 | D.安全帽 | A | 一级技能 | 生产封装-操作工
晶片切割设备停机6小时以上必须通知技术员做什么？ | A.更换切割刀 | B.使用光板磨刀并校正基准线 | C.清洁水路 | D.校准显微镜 | B | 一级技能 | 生产封装-操作工
AU品晶片切割自检频率要求为？ | A.每批抽检首枚 | B.每片抽检 | C.隔三抽一 | D.无需抽检 | B | 二级技能 | 生产封装-操作工
切割刀露出量极限为多少时需要更换？ | A.正值 | B.零或负数 | C.大于0.05mm | D.小于0.01mm | B | 二级技能 | 生产封装-操作工
晶片切割膜上机后未使用完，剩余部分禁止使用的期限是？ | A.15天 | B.30天 | C.60天 | D.90天 | B | 二级技能 | 生产封装-操作工
塑封体切割刀DFN1006-2L最长切割长度为？ | A.3000m | B.3200m | C.3500m | D.4000m | B | 二级技能 | 生产封装-操作工
晶片贴膜重工一般品允许重工几次？ | A.1次 | B.2次 | C.3次 | D.不限 | B | 二级技能 | 生产封装-操作工
CO2水电阻值控制范围为？ | A.0.1-0.5 MΩ·cm | B.0.3-1.3 MΩ·cm | C.1-2 MΩ·cm | D.2-5 MΩ·cm | B | 二级技能 | 生产封装-操作工
塑封体切割时，测高磨耗量最大消耗量为？ | A.0.01mm | B.0.04mm | C.0.1mm | D.0.5mm | B | 二级技能 | 生产封装-操作工
晶片切割刀ZHZZ-SD4000-H1-50 BA刀痕宽度要求为？ | A.5-20um | B.10-25um | C.15-30um | D.20-35um | B | 二级技能 | 生产封装-操作工
塑封体切割膜如24h不使用，需存放在？ | A.常温环境 | B.氮气柜避光 | C.冰箱 | D.烤箱 | B | 二级技能 | 生产封装-操作工
晶片切割程序版本管控以什么序列管理？ | A.A,B,C | B.1,2,3 | C.V1,V2,V3 | D.X,Y,Z | A | 二级技能 | 生产封装-操作工
UV解胶机灯管寿命不得超过多少小时？ | A.3000h | B.4500h | C.6000h | D.10000h | B | 二级技能 | 生产封装-操作工
塑封体切割时，毛边宽度X方向应小于？ | A.100um | B.200um | C.300um | D.400um | B | 二级技能 | 生产封装-操作工
晶片切割膜领用后，物料员每多少小时确认排产计划？ | A.24h | B.48h | C.72h | D.96h | B | 二级技能 | 生产封装-操作工
切割程序上传服务器前需由谁签字确认？ | A.仅操作员 | B.工艺工程师和设备工程师 | C.品质工程师 | D.生产主管 | B | 二级技能 | 生产封装-操作工
塑封体切割代工产品包装作业参照哪个规范？ | A.生产流程卡填写作业规范 | B.PKG Saw工序代工产品包装规范 | C.塑封体切割参数控制规范 | D.PS参数记录表单 | B | 二级技能 | 生产封装-操作工
晶片切割刀露出量必须为正值，否则需要？ | A.继续使用 | B.更换切割刀 | C.调整参数 | D.磨刀 | B | 二级技能 | 生产封装-操作工
铁圈变形规范：WS要求≤？ | A.1.0mm | B.1.5mm | C.2.0mm | D.2.5mm | B | 二级技能 | 生产封装-操作工
晶片切割膜拆封后未使用完，MES系统内提前几天预警？ | A.14天 | B.28天 | C.30天 | D.7天 | B | 二级技能 | 生产封装-操作工
晶片切割时，中途维修换刀后需使用光板至少磨多少刀？ | A.30刀 | B.50刀 | C.100刀 | D.200刀 | B | 二级技能 | 生产封装-操作工
塑封体切割DFN1006-2L预警切割长度为？ | A.2500m | B.3000m | C.3200m | D.3500m | B | 二级技能 | 生产封装-操作工
晶片贴膜重工后需在低倍显微镜检查几个区域？ | A.5个 | B.9个 | C.3个 | D.1个 | B | 二级技能 | 生产封装-操作工
切割程序名称中“U”代表什么？ | A.平边朝上 | B.平边朝左 | C.平边朝下 | D.平边朝右 | A | 二级技能 | 生产封装-操作工
塑封体切割时，切割刀型号M1A8-SD600-C80-S15 58×0.2×40用于哪种封装？ | A.DFN5060S-8L | B.DFN1006-2L | C.DFN3333S-8L | D.DFN2510A-10L | B | 二级技能 | 生产封装-操作工
晶片切割膜上机后，超过多少天未使用完需报废？ | A.15天 | B.30天 | C.45天 | D.60天 | B | 二级技能 | 生产封装-操作工
晶片切割设备停机大于2小时需暖机多久？ | A.20分钟 | B.40分钟 | C.60分钟 | D.90分钟 | B | 二级技能 | 生产封装-操作工
塑封体切割时，毛边深度Y方向应小于？ | A.50um | B.90um | C.120um | D.150um | B | 二级技能 | 生产封装-操作工
晶片切割膜储存条件：超过72h不作业需放入？ | A.常温柜 | B.氮气柜 | C.冰箱 | D.烤箱 | B | 二级技能 | 生产封装-操作工
晶片切割刀型号中“BA”代表什么？ | A.目数 | B.刃长和宽度等级 | C.结合剂 | D.集中度 | B | 二级技能 | 生产封装-操作工
塑封体切割膜UV解胶后，产品应在多长时间内完成？ | A.0.5h | B.1h | C.2h | D.4h | A | 二级技能 | 生产封装-操作工

## 多选题
试题描述(文本) | 选项 |  |  |  | 正确答案 | 级别 | 题目属性
操作员开班点检需要确认哪些项目？ | A.纯水阻抗值 | B.氮气柜湿度 | C.切割刀寿命 | D.设备程序版本号 | ABC | 一级技能 | 生产封装-操作工
晶片切割自检时，检查的缺陷包括？ | A.正面崩边 | B.背面崩边 | C.刀痕偏移 | D.晶粒电性 | ABC | 一级技能 | 生产封装-操作工
塑封体贴膜前需要确认哪些内容？ | A.贴膜平台温度 | B.真空度 | C.铁圈洁净度 | D.切割刀型号 | ABC | 一级技能 | 生产封装-操作工
晶片切割膜使用规定正确的有？ | A.超过72h不作业需放氮气柜 | B.拆封后30天未用完报废 | C.MES系统28天预警 | D.可重复使用多次 | ABC | 一级技能 | 生产封装-操作工
操作员在切割过程中需要检查哪些项目？ | A.刀痕宽度 | B.切割位置 | C.金属融化变色 | D.胶层厚度 | ABC | 一级技能 | 生产封装-操作工
下列哪些属于设备状态牌？ | A.运行(绿色) | B.待料(黄色) | C.维修(红色) | D.待检(白色) | ABC | 一级技能 | 生产封装-操作工
晶片贴膜时，晶片方向要求正确的有？ | A.V口朝上 | B.平边朝上 | C.V口朝下 | D.无要求 | AB | 一级技能 | 生产封装-操作工
塑封体切割来料检验区域包括？ | A.表面 | B.背面 | C.侧面 | D.内部电路 | ABC | 一级技能 | 生产封装-操作工
晶片切割完成后需要做哪些标记？ | A.清洗后在蓝膜画√ | B.解胶后打钩 | C.贴膜后写晶片刻号 | D.报废品画X | ABC | 一级技能 | 生产封装-操作工
下列哪些行为违反安全规定？ | A.两人同时操作设备 | B.运行时打开安全门 | C.戴手套取烤箱料盒 | D.用镊子触碰灯脚 | ABD | 一级技能 | 生产封装-操作工
晶片切割膜领用时需确认的信息？ | A.型号 | B.日期 | C.领用记录表填写 | D.切割刀寿命 | ABC | 一级技能 | 生产封装-操作工
塑封体切割时，作业员可以处理的报警有？ | A.刀痕检测报警 | B.BBD异常 | C.真空错误 | D.找不到目标 | A | 一级技能 | 生产封装-操作工
晶片切割自检抽样方法正确的有？ | A.子工单小于3枚抽首枚 | B.大于等于3枚隔三抽一 | C.AU品每片抽检 | D.每批抽10枚 | ABC | 一级技能 | 生产封装-操作工
烤箱作业时需要注意什么？ | A.料盒开口朝前 | B.料盒之间间隙>3cm | C.晶片正面朝上 | D.可叠加放置 | ABC | 一级技能 | 生产封装-操作工
晶片切割设备维修后需做哪些确认？ | A.3行切割质量 | B.左右偏移 | C.刀痕宽度 | D.电性测试 | ABC | 一级技能 | 生产封装-操作工
晶片切割刀型号需要包含哪些信息？ | A.目数 | B.结合剂 | C.集中度 | D.刃长和宽度 | ABCD | 二级技能 | 生产封装-操作工
塑封体切割程序名称对照表中，DFN1006-2L对应的程序名有？ | A.DFN1006-2L | B.DFN1006-2L-OPTION3 | C.DFN1006-3L | D.DFN2510A-10L | AB | 二级技能 | 生产封装-操作工
晶片贴膜重工要求正确的有？ | A.一般品重工不超过2次 | B.AU品不可重工 | C.重工后需9区域抽检 | D.重工后可直接使用 | ABC | 二级技能 | 生产封装-操作工
晶片切割程序储存规范包括？ | A.存储在服务器 | B.机台只能存一个当前程序 | C.旧程式单独存储 | D.可存多个版本共存 | ABC | 二级技能 | 生产封装-操作工
塑封体切割时，切割过程异常处理正确的有？ | A.报找不到目标通知技术员 | B.真空错误检查切割深度 | C.BBD异常立即停机 | D.所有报警作业员可解决 | ABC | 二级技能 | 生产封装-操作工
铁圈检查要求正确的有？ | A.每月清洁一次 | B.变形≤1.5mm(WS)可用 | C.清洗后专用治具测试 | D.变形铁圈报废 | ABCD | 二级技能 | 生产封装-操作工
晶片切割刀ZHZZ-SD4000-H1-50 BA的刀痕宽度要求为？ | A.10-25um | B.15-30um | C.与刀盒提供±4um | D.无要求 | AC | 二级技能 | 生产封装-操作工
塑封体切割膜使用规定正确的有？ | A.24h不适用拆下放氮气柜 | B.拆封后一个月报废 | C.MES系统28天预警 | D.可重复使用 | ABC | 二级技能 | 生产封装-操作工
晶片切割程序命名三要素包括？ | A.贴膜方向 | B.切割数量(SINGLE/Double) | C.晶片料号 | D.设备编号 | ABC | 二级技能 | 生产封装-操作工
塑封体切割测高规格正确的有？ | A.不足消耗量0.01mm | B.最大消耗量0.04mm | C.测高后无需确认 | D.磨刀后须测高 | ABD | 二级技能 | 生产封装-操作工
晶片切割设备维修后需填写哪些表单？ | A.SD9200 plus参数记录表 | B.SD9100参数记录表 | C.PS参数记录表单 | D.PS程序登记表 | AB | 二级技能 | 生产封装-操作工
晶片贴膜时，晶片放置要求正确的有？ | A.中心放置 | B.边缘到平台距离相等 | C.可偏左 | D.V口朝上 | ABD | 二级技能 | 生产封装-操作工
塑封体切割刀最大切割长度管控正确的有？ | A.DFN1006-2L最长3200m | B.预警3000m | C.到限自动停机 | D.无限使用 | ABC | 二级技能 | 生产封装-操作工
晶片切割自检时，检查工具需要？ | A.高倍显微镜≥50X | B.低倍显微镜 | C.测量显微镜 | D.X-RAY | AC | 二级技能 | 生产封装-操作工
塑封体切割后剥料异常处理正确的有？ | A.通知技术员 | B.确认残胶 | C.手动祛除未剥料 | D.直接报废 | ABC | 二级技能 | 生产封装-操作工
设备作业过程中允许出现几个批次产品并做到料卡不分离❓ | A.1批 | B.2批 | C.3批 | D.4批 | A | 一级技能 | 生产封装-操作工
以下哪些属于晶片切割前必须确认的项目？ | A.切割刀型号与寿命 | B.切割程序与流程卡一致性 | C.纯水电阻率 | D.铁圈变形情况 | A,B,C,D | 一级技能 | 生产封装-操作工
晶片贴膜作业前需确认哪些内容？ | A.贴膜平台尺寸与晶片尺寸匹配 | B.贴膜平台真空≥-65Kpa | C.等离子风扇开启 | D.晶片切割膜型号与流程卡一致 | A,B,C,D | 一级技能 | 生产封装-操作工
以下哪些属于切割刀必须记录的信息？ | A.设备号 | B.领用时间 | C.领用人 | D.使用寿命(露出量和米数) | A,B,C,D | 二级技能 | 生产封装-操作工
切割程序储存规范要求包括哪些？ | A.程序存储在服务器 | B.量产产品只能有一个最高版本 | C.开机机台内只能存储当前作业产品程式 | D.旧程式直接删除 | A,B,C | 二级技能 | 生产封装-操作工
以下哪些情况下必须进行IPQC检验？ | A.开机首片 | B.换刀后首片 | C.更换型号首片 | D.设备维修保养后首片 | A,B,C,D | 一级技能 | 生产封装-操作工
崩边测量包含哪些类型？ | A.正面崩边 | B.背面崩边 | C.侧面崩边 | D.刀痕宽度 | A,B,C | 二级技能 | 生产封装-操作工
晶片切割膜使用要求正确的有？ | A.超过72h不作业需放置氮气柜 | B.拆封后30天未用完需报废 | C.MES系统内做28天预警 | D.允许重复使用多次 | A,B,C | 一级技能 | 生产封装-操作工
以下关于晶片与铁圈缺口方向要求正确的有？ | A.共晶产品：焊线图第一颗晶粒方向为缺口方向 | B.银胶产品：平边或缺口方向即为铁圈缺口方向 | C.贴膜时实际放置由制程工程师Safe launch确认 | D.缺口方向必须全部朝左 | A,B,C | 二级技能 | 生产封装-操作工
切割设备中途维修后技术员必须执行哪些确认？ | A.确认3行切割质量 | B.左右确认偏移问题 | C.如换刀需光板磨刀50刀 | D.直接生产 | A,B,C | 二级技能 | 生产封装-操作工
贴膜后质量检查项目包括？ | A.气泡 | B.外来物 | C.偏移 | D.tape丝 | A,B,C,D | 一级技能 | 生产封装-操作工
自检异常品处理流程包括哪些？ | A.用无卤标记笔点除 | B.通知领班 | C.直接放行 | D.异常品不可续流 | A,B,D | 一级技能 | 生产封装-操作工
铁圈清洁与检查要求正确的有？ | A.每月使用酒精和无尘布清洁一次 | B.清洁后在专用治具上测试变形量 | C.变形规范≤1.5mm | D.变形铁圈可继续使用 | A,B,C | 一级技能 | 生产封装-操作工
以下哪些属于晶片切割站异常管制项目？ | A.晶片划伤 | B.背面崩边 | C.飞晶 | D.膜丝 | A,B,C,D | 二级技能 | 生产封装-操作工
更换切割刀后必须执行的动作包括？ | A.磨刀 | B.测高 | C.填写换刀磨刀记录表单 | D.直接切割 | A,B,C | 一级技能 | 生产封装-操作工
氮气柜点检要求正确的是？ | A.每班上班后做湿度点检 | B.记录于F-PE0911 | C.湿度标准参考W-RD0901 | D.不需要记录 | A,B,C | 一级技能 | 生产封装-操作工
设备维修注意事项正确的有？ | A.机台维修小于12小时开机，维修的产品和开机首片全检 | B.维修停机大于12H需转移手动切割 | C.维修后需通知IPQC复检 | D.维修无需记录 | A,B,C | 二级技能 | 生产封装-操作工
晶片切割膜领用作业要求正确的有？ | A.确认晶片切割膜型号和日期 | B.填写F-PE09B1领用记录表 | C.物料员每48h确认排产计划 | D.无排产计划需拆下放置氮气柜 | A,B,C,D | 一级技能 | 生产封装-操作工
关于刀痕宽度异常处置正确的有？ | A.若刀痕浅目视不能确认需用光学显微镜确认整片背面 | B.通知技术员确认原因 | C.直接流到下一站 | D.记录异常并维修 | A,B,D | 二级技能 | 生产封装-操作工
切割程序命名规则三要素包括？ | A.贴膜方向 | B.晶片切割数量(SINGLE/DOUBLE) | C.晶片料号 | D.切割刀型号 | A,B,C | 二级技能 | 生产封装-操作工
清洗机清洗完成后需要做什么？ | A.晶片切割膜画√标记 | B.10分钟内放入清洗机 | C.产品放入专用料盒 | D.再次核对流程卡 | A,C,D | 一级技能 | 生产封装-操作工
晶片贴膜时铁圈放置及真空检查步骤有哪些？ | A.铁圈锐角左钝角右放置 | B.晶片方向按流程卡或标准(V口朝上) | C.放置平台中心 | D.确认真空达-65Kpa | ABCD | 二级技能 | 生产封装-操作工
如何执行贴膜重工及记录？ | A.确认重工次数（一般品≤2次，AU品不重工） | B. 重新贴膜后9个区域抽检 | C. 无划伤问题后填写F-PE09B2记录表 | D. 异常仍存在则通知工程师。 | ABCD | 二级技能 | 生产封装-操作工
如何执行晶片烘烤作业（SPV-224SRB）? | A.晶片正面朝上，料盒档杆关闭 | B.单层不超过4盒 | C.选择10号程序启动烘烤，结束后降温 | D.首枚标记已烘烤。 | ABCD | 二级技能 | 生产封装-操作工

## 简答题
试题描述(文本) | 级别 | 题目属性 | 参考答案
晶片切割自检频率及抽样方法是什么？ | 一级技能 | 生产封装-操作工 | 子工单数量小于三枚抽检首枚，大于等于三枚隔三抽一；AU品每片抽检；检查9个区域，每个区域50颗die。
操作员在晶片贴膜前需要做哪些准备？ | 一级技能 | 生产封装-操作工 | 1.核对晶片信息与流程卡一致；2.检查铁圈洁净不变形；3.确认贴膜平台温度40±5℃；4.真空达到-65Kpa；5.用无尘布清洁台面；6.开启等离子风扇。
晶片切割过程中发现刀痕偏移应如何处理？ | 一级技能 | 生产封装-操作工 | 1.立即停机；2.通知技术员；3.确认基准线与切割位置；4.左右移屏检查蛇形、斜切；5.调整后确认后两刀切割质量。
塑封体切割时，操作员每批产品第一片需要检查哪些内容？ | 一级技能 | 生产封装-操作工 | 切割位置、刀痕宽度、金属融化变色等现象；其余每两片检查一片。
晶片切割膜领用及存储要求有哪些？ | 一级技能 | 生产封装-操作工 | 1.确认型号和日期；2.填写领用记录表F-PE09B1；3.如72h不作业需放氮气柜；4.拆封后30天未用完报废。
操作员如何正确放置晶片进行贴膜？ | 一级技能 | 生产封装-操作工 | V口产品V口朝上，平边产品平边朝上；将晶片放置在平台中心，边缘到平台距离相等。
晶片切割后清洗产品需要注意什么？ | 一级技能 | 生产封装-操作工 | 1.10分钟内放入清洗机；2.确认工作台无异物；3.铁环四平边对准底盘扣；4.清洗后画√标记。
塑封体贴膜时铁圈放置方向要求是什么？ | 一级技能 | 生产封装-操作工 | 铁圈缺口对准贴膜台定位销，三角缺口在上，梯形缺口在下；产品两孔在左侧，背面朝上。
设备状态牌有哪几种颜色？分别代表什么状态？ | 一级技能 | 生产封装-操作工 | 运行（绿色）、待料（黄色）、停机（灰色）、维修（红色）、保养（蓝色）。
晶片切割刀型号确认规则是什么？请举例说明。 | 二级技能 | 生产封装-操作工 | 目数、结合剂、集中度、刃长和宽度必须与流程卡一致。例如流程卡要求SD4000-N1-70BA，则切割刀必须为SD4000-N1-70BA，集中度70不可用50。
塑封体切割时如何判断切割刀需要更换？ | 二级技能 | 生产封装-操作工 | 1.刀刃露出量为零或负数；2.达到最长切割长度（如DFN1006-2L为3200m）；3.出现崩刀或破损；4.预警值出现后需准备更换。
晶片贴膜重工流程及注意事项。 | 二级技能 | 生产封装-操作工 | 1.一般品重工不超过2次；2.AU品不可重工；3.重工后需在低倍显微镜9个区域每个区域50颗抽检；4.填写F-PE09B2记录表。
晶片切割程序版本管控及储存规范有哪些？ | 二级技能 | 生产封装-操作工 | 1.以A,B,C序列管理版本；2.程序存储在服务器，机台只能存一个当前程序；3.上传前需工艺和设备工程师签字；4.旧程式单独存储。
塑封体切割时刀痕宽度异常如何处理？ | 二级技能 | 生产封装-操作工 | 1.立即停机；2.检查切割刀是否磨损；3.重新磨刀并测高；4.确认刀痕宽度在刀宽±15um内；5.通知技术员调整参数。
晶片切割膜领用后物料员需执行哪些管控？ | 二级技能 | 生产封装-操作工 | 1.每48h确认排产计划；2.如无计划通知WS员工拆下放氮气柜；3.记录领用信息；4.28天MES预警。
塑封体切割测高规格及磨刀后要求。 | 二级技能 | 生产封装-操作工 | 不足消耗量0.01mm，最大消耗量0.04mm；磨刀后必须进行测高，确认磨耗量在规格内才可切割。
塑封体切割代工产品包装作业要求。 | 二级技能 | 生产封装-操作工 | 参照W-PE0912规范；包装前确认产品数量、型号；使用静电袋并记录信息；放入料筒送入下工序。

## 实操题
试题描述(文本) | 级别 | 题目属性 | 参考答案
演示晶片切割自检操作流程。 | 一级技能 | 生产封装-操作工 | 1.取出产品在≥50X显微镜下检查9个区域；2.每个区域50颗die，检查崩边、划伤、刀痕；3.合格后在蓝膜上签名；4.填写生产记录表。
模拟晶片贴膜的操作步骤。 | 一级技能 | 生产封装-操作工 | 1.确认新膜型号与流程卡一致；2.清洁贴膜台面；3.放置铁圈和晶片；4.启动贴膜；5.截断多余膜，书写信息。
处理晶片切割机刀痕检测报警。 | 一级技能 | 生产封装-操作工 | 1.接触报警；2.确认基准线与切割位置是否偏移；3.左右移屏检查蛇形、崩边；4.如正常继续切割，否则通知技术员。
晶片贴膜后检查气泡和异物处理。 | 一级技能 | 生产封装-操作工 | 1.目视检查整面；2.如有气泡或异物凸起；3.重新贴膜；4.重工不超过2次。
塑封体贴膜前清洁铁圈。 | 一级技能 | 生产封装-操作工 | 1.使用无尘布蘸酒精；2.擦拭铁圈表面；3.检查变形（≤2mm）；4.变形铁圈报废处理。
晶片切割后清洗机操作。 | 一级技能 | 生产封装-操作工 | 1.确认工作台无异物；2.将产品铁环四平边对准底盘扣；3.设定清洗时间；4.启动清洗；5.清洗后画√标记。
操作员更换塑封体切割刀步骤。 | 一级技能 | 生产封装-操作工 | 1.通知技术员；2.确认新刀型号与流程卡一致；3.技术员换刀；4.磨刀并测高；5.填写换刀记录表。
晶片切割来料检验操作。 | 一级技能 | 生产封装-操作工 | 1.核对流程卡信息；2.肉眼全检表面背面擦伤、裂片；3.异常扣留反馈领班；4.合格后上料。
塑封体切割产品解胶操作。 | 一级技能 | 生产封装-操作工 | 1.确认解胶参数5-15秒；2.产品PAD朝上UV膜朝下放入；3.启动解胶；4.取出打钩记号。
根据流程卡确认切割刀型号是否匹配。 | 二级技能 | 生产封装-操作工 | 1.查看流程卡切割刀型号如SD4000-N1-70BA；2.对比机台当前刀型号目数、结合剂、集中度、刃长宽度；3.全部一致方可使用。
执行晶片贴膜重工操作并填写记录。 | 二级技能 | 生产封装-操作工 | 1.取下异常产品UV解胶；2.清洁晶片；3.重新贴膜；4.低倍显微镜9区域抽检；5.填写F-PE09B2记录表。
调整塑封体切割基准线位置。 | 二级技能 | 生产封装-操作工 | 1.暂停设备；2.在屏幕上移动基准线至切割道中心；3.确认前一整行和后两整行切割位置；4.不可同时调节基准线和切割位置。
塑封体切割刀磨刀后测高操作。 | 二级技能 | 生产封装-操作工 | 1.磨刀完成后；2.使用测高程序测量磨耗量；3.确认不足消耗量0.01mm，最大0.04mm；4.合格后开始切割。
晶片切割程序调取及核对（含二维码扫描）。 | 二级技能 | 生产封装-操作工 | 1.扫描流程卡程序二维码；2.确认机台程序名与流程卡一致；3.不核对版本号；4.开始切割。
晶片切割膜领用后48h确认排产计划操作。 | 二级技能 | 生产封装-操作工 | 1.物料员每48h查看排产；2.如无计划通知WS员工；3.将蓝膜拆下放置氮气柜；4.记录领用信息。
塑封体切割后剥料未干净产品处理。 | 二级技能 | 生产封装-操作工 | 1.通知技术员；2.确认是否有残胶；3.如无残胶手动祛除；4.如有残胶报废并触发OCAP。
晶片切割刀更换后磨刀并确认刀痕宽度。 | 二级技能 | 生产封装-操作工 | 1.使用磨刀板和光板磨刀；2.测量刀痕宽度在刀盒提供±4um内；3.不满足需排查；4.测高后开始切割。

## 案例分析
试题描述(文本) | 级别 | 题目属性 | 参考答案
接班时发现上个班未填写晶片切割生产记录表，你该如何处理？ | 一级技能 | 生产封装-操作工 | 1.询问交班人员生产数量；2.根据实际产量补填记录；3.报告领班；4.后续加强交接班检查。
切割过程中设备突然报警“纯水阻抗值低”，你该如何响应？ | 一级技能 | 生产封装-操作工 | 1.记录报警值；2.通知领班；3.停止切割；4.等待设备人员处理；5.恢复后重新确认水质。
贴膜后发现晶片表面有较大气泡，产品急需出货，能否继续切割？ | 一级技能 | 生产封装-操作工 | 不能，必须重工。气泡会导致切割时晶片破裂或崩边，应取下产品UV解胶后重新贴膜。
晶片切割自检时发现连续三颗晶粒背面崩边超标，已生产半盒产品，如何处理？ | 一级技能 | 生产封装-操作工 | 1.立即停机；2.隔离已生产产品；3.通知领班和技术员；4.检查切割刀和参数；5.对隔离品全检。
操作员误将不同型号的晶片切割膜用于生产，已贴膜10片，如何纠正？ | 一级技能 | 生产封装-操作工 | 1.立即停止；2.隔离贴膜产品；3.报告领班；4.取下错误膜并重新贴正确膜；5.检查晶片有无损伤。
烤箱烘烤过程中温度显示异常偏高，操作员该采取哪些紧急措施？ | 一级技能 | 生产封装-操作工 | 1.记录异常；2.立即停止烘烤；3.通知设备及领班；4.待温度下降后开门检查产品；5.评估产品是否过烘。
晶片切割机台在切割第一片时找不到目标，连续报警，怎么办？ | 一级技能 | 生产封装-操作工 | 1.停止切割；2.检查晶片放置位置；3.确认基准线；4.通知技术员重新设定PR；5.首检合格后生产。
塑封体切割时发现刀痕宽度超出规格，但作业员不会调整参数，如何处置？ | 一级技能 | 生产封装-操作工 | 1.立即停机；2.通知技术员调整；3.隔离已切割产品；4.重新磨刀测高；5.首检确认合格后生产。
来料晶片发现边缘有裂片，但流程卡未标记，操作员应如何处理？ | 一级技能 | 生产封装-操作工 | 1.扣留该片晶片；2.反馈领班；3.在裂片处用Mark笔标记；4.通知技术员确认能否切割；5.不能切割则分块贴膜。
生产过程中铁圈变形导致产品无法固定，如何快速处理？ | 一级技能 | 生产封装-操作工 | 1.停机；2.更换新铁圈；3.将变形铁圈报废；4.检查已切割产品有无异常；5.记录铁圈变形。
某批次晶片切割良率低于99.6%，作为操作员应如何响应？ | 二级技能 | 生产封装-操作工 | 1.暂停生产；2.报告领班；3.检查切割刀寿命和刀痕宽度；4.确认自检记录；5.配合工程追溯异常原因。
更换新切割刀后，磨刀确认刀痕宽度超出±4um范围，怎么办？ | 二级技能 | 生产封装-操作工 | 1.停止使用；2.重新检查刀安装；3.再次磨刀并测高；4.如仍超标通知设备工程师维修主轴；5.记录异常。
塑封体切割时连续三个铁圈出现剥料异常（30PCS/圈），如何执行OCAP？ | 二级技能 | 生产封装-操作工 | 1.停机；2.触发OCAP-PS-0011；3.通知技术员检查剥膜机；4.隔离异常产品；5.填写OCAP报告。
晶片切割程序版本升级后，作业员发现切割位置偏移，但技术员已确认参数，如何处理？ | 二级技能 | 生产封装-操作工 | 1.立即停机；2.反馈技术员重新校准；3.对比旧版本参数差异；4.首件全检确认；5.更新记录。
AU品晶片切割自检发现刀痕浅目视不能确认，操作员需要做什么？ | 二级技能 | 生产封装-操作工 | 1.立即停机；2.使用光学显微镜对整片晶片背面进行确认；3.如刀痕不合格通知技术员；4.追溯已切割产品。
塑封体切割膜拆封后28天预警已出现，但仍有大量未使用，该如何处理？ | 二级技能 | 生产封装-操作工 | 1.报告物料员；2.评估剩余数量；3.优先使用该膜；4.到期未用完按报废处理；5.记录报废数量。
晶片切割机台维修停机超过12小时，恢复生产时需执行哪些操作？ | 二级技能 | 生产封装-操作工 | 1.转移至其他设备手动切割；2.该片产品全检；3.通知IPQC复检；4.重新暖机40分钟以上；5.首件确认。
操作员在贴膜时发现晶片背面脏污，但已贴膜完成，如何补救？ | 二级技能 | 生产封装-操作工 | 1.取下产品UV解胶；2.用无尘布蘸纯水清洁背面；3.重新贴膜；4.重工记录；5.检查有无划伤。
塑封体切割刀达到最长切割长度3200m，但当前产品还剩一半未切，怎么办？ | 二级技能 | 生产封装-操作工 | 1.立即停机；2.更换新切割刀；3.磨刀测高；4.重新首检；5.旧刀报废记录。
晶片切割膜领用后，物料员忘记48h确认排产计划，导致膜在机台上暴露超过72h，如何处理？ | 二级技能 | 生产封装-操作工 | 1.拆下膜放氮气柜；2.评估膜是否可用；3.如失效则报废；4.加强领用管理；5.填写异常报告。