## 判断题
题型 | 级别 | 试题描述 | 选项A | 选项B | 选项C | 选项D | 正确答案 | 题目属性
判断题 | 1级 | 成型胶回温结束后可使用时间为48小时，MES内超47h无法出站。 |  |  |  |  | 正确 | 生产封装-成型操作工
判断题 | 1级 | DFN系列产品成型后必须将背面贴膜完全去除才能进烤箱。 |  |  |  |  | 错误 | 生产封装-成型操作工
判断题 | 1级 | 操作员进入无尘车间只需穿防静电服，可以不穿防静电鞋。 |  |  |  |  | 错误 | 生产封装-成型操作工
判断题 | 1级 | SOT系列产品每4小时需在显微镜下自检一模，DFN每1小时用放大灯检查。 |  |  |  |  | 正确 | 生产封装-成型操作工
判断题 | 1级 | 成型机模具作业前上下模温差应维持在5℃以下。 |  |  |  |  | 正确 | 生产封装-成型操作工
判断题 | 1级 | 清模和润模时，操作员必须每模确认有无注塑不足和缺角现象。 |  |  |  |  | 正确 | 生产封装-成型操作工
判断题 | 1级 | 成型胶从冷库领出后可直接开袋使用，无需回温。 |  |  |  |  | 错误 | 生产封装-成型操作工
判断题 | 1级 | 烤箱烘烤过程中途可以打开门观察产品状态。 |  |  |  |  | 错误 | 生产封装-成型操作工
判断题 | 1级 | 作业员在不良品边框位置用钨钢笔刻"V"标识进行标记。 |  |  |  |  | 正确 | 生产封装-成型操作工
判断题 | 1级 | 防静电环保纸循环使用次数不得超过2次。 |  |  |  |  | 正确 | 生产封装-成型操作工
判断题 | 1级 | DFN产品在弹夹底部需放置不锈钢片和防静电环保纸隔离。 |  |  |  |  | 正确 | 生产封装-成型操作工
判断题 | 1级 | Plasma清洗后水滴角量测规定应＜50°。 |  |  |  |  | 正确 | 生产封装-成型操作工
判断题 | 1级 | 更换不同型号成型胶时需按规范对模具进行清洁。 |  |  |  |  | 正确 | 生产封装-成型操作工
判断题 | 1级 | 成型机台待料超10分钟且需清模时应对模具合模保温。 |  |  |  |  | 正确 | 生产封装-成型操作工
判断题 | 1级 | SOT363 20R的清润模频率为每12小时。 |  |  |  |  | 正确 | 生产封装-成型操作工
判断题 | 1级 | 成型胶包装内进水应予以报废。 |  |  |  |  | 正确 | 生产封装-成型操作工
判断题 | 1级 | 机台内放置成型胶不允许超过12H，超出需报废。 |  |  |  |  | 正确 | 生产封装-成型操作工
判断题 | 1级 | 成型胶回温时需存放在密封袋中，不可拆封。 |  |  |  |  | 正确 | 生产封装-成型操作工
判断题 | 1级 | 作业员在生产过程中必须佩戴手套，可以直接接触产品。 |  |  |  |  | 错误 | 生产封装-成型操作工
判断题 | 1级 | 首件检查使用光学显微镜对洗模后第一模产品检查。 |  |  |  |  | 正确 | 生产封装-成型操作工
判断题 | 1级 | 打底胶、清模颗粒等回温后如果过了使用寿命应予以报废。 |  |  |  |  | 正确 | 生产封装-成型操作工
判断题 | 1级 | 成型后烘烤时弹夹在烤箱内部必须竖立放置。 |  |  |  |  | 正确 | 生产封装-成型操作工
判断题 | 1级 | 每批材料之间需放置金属片进行隔离，批与批间隔＞50cm。 |  |  |  |  | 正确 | 生产封装-成型操作工
判断题 | 1级 | 回流焊产品叠放数量不得超过15条。 |  |  |  |  | 正确 | 生产封装-成型操作工
判断题 | 1级 | SOT封装AU产品烘烤完成后需要进行回流焊作业。 |  |  |  |  | 正确 | 生产封装-成型操作工
判断题 | 1级 | 模具清洗保养后需增加清模和润模各3模。 |  |  |  |  | 正确 | 生产封装-成型操作工
判断题 | 1级 | 操作员每班开班需对回流焊所有温区温度显示值点检。 |  |  |  |  | 正确 | 生产封装-成型操作工
判断题 | 1级 | 成型胶集料盒内过期胶必须排除并报废。 |  |  |  |  | 正确 | 生产封装-成型操作工
判断题 | 1级 | 上料过程中料盒需两手拿取，轻拿轻放防止线塌。 |  |  |  |  | 正确 | 生产封装-成型操作工
判断题 | 1级 | 一个工位只能放置一批料和一批流程卡，杜绝混料。 |  |  |  |  | 正确 | 生产封装-成型操作工
判断题 | 2级 | 对于银胶焊产品，Plasma作业前需清洗一条框架给WB QC做水滴角测试，量测点前中后三处。 |  |  |  |  | 正确 | 生产封装-成型操作工
判断题 | 2级 | 成型程序名可由作业员随意更改保存。 |  |  |  |  | 错误 | 生产封装-成型操作工
判断题 | 2级 | 清模最后一模胶条仍有沾污时需通知工程增加清模次数。 |  |  |  |  | 正确 | 生产封装-成型操作工
判断题 | 2级 | DFN上模模具禁止使用铜针直接清洁模面，需用无尘布包裹铜片。 |  |  |  |  | 正确 | 生产封装-成型操作工
判断题 | 2级 | 成型胶GR640HV-L1(B18)的保质期为12个月，KHG500为6个月。 |  |  |  |  | 正确 | 生产封装-成型操作工
判断题 | 2级 | 烤箱停电停机2~4小时需在剩余固化时间增加1小时。 |  |  |  |  | 正确 | 生产封装-成型操作工
判断题 | 2级 | DFN系列产品成型后需立即放入烤箱，无需去除薄膜。 |  |  |  |  | 错误 | 生产封装-成型操作工
判断题 | 2级 | Plasma清洗后超过2H未成型的产品必须重新清洗。 |  |  |  |  | 正确 | 生产封装-成型操作工
判断题 | 2级 | SOT23 28R新增成型胶KHG500用于MMBT2222A型号。 |  |  |  |  | 正确 | 生产封装-成型操作工
判断题 | 2级 | 成型机更换定位块后只需作业员外检，无需IPQC确认偏位。 |  |  |  |  | 错误 | 生产封装-成型操作工
判断题 | 2级 | 塑封体厚度测量由QC在每次更换模具后用千分尺随机5pcs测量。 |  |  |  |  | 正确 | 生产封装-成型操作工
判断题 | 2级 | 未知异常触发OCAP-MD-018，发现一次即需按OCAP处理。 |  |  |  |  | 正确 | 生产封装-成型操作工
判断题 | 2级 | 回流焊作业时产品材料两边距离轨道边缘需大于1cm。 |  |  |  |  | 正确 | 生产封装-成型操作工
判断题 | 2级 | 清润模过程中注塑不足的一模不计入正常清模总模数内。 |  |  |  |  | 正确 | 生产封装-成型操作工
判断题 | 2级 | 打底胶回温时间要求为2h≤回温时间≤338h，使用寿命（338-回温时间）h。 |  |  |  |  | 正确 | 生产封装-成型操作工
判断题 | 2级 | 如果整条材料只有少数不良品，只需标记不良品位置，无需整条报废。 |  |  |  |  | 正确 | 生产封装-成型操作工
判断题 | 2级 | DFN产品烘烤结束后需自然冷却2小时后压块随产品下线。 |  |  |  |  | 正确 | 生产封装-成型操作工
判断题 | 2级 | 成型站程序管控通过设备级别密码，作业员无权调取程序参数。 |  |  |  |  | 正确 | 生产封装-成型操作工
判断题 | 2级 | MES系统设定成型胶回温结束超47h无法出站，防止超时作业。 |  |  |  |  | 正确 | 生产封装-成型操作工
判断题 | 2级 | SOT363 20R 新增成型胶KHG500用于MMDT3904型号。 |  |  |  |  | 正确 | 生产封装-成型操作工
判断题 | 2级 | 成型胶回温柜内不能放置超过6包(45kg)。 |  |  |  |  | 正确 | 生产封装-成型操作工
判断题 | 2级 | 清润模胶条回温柜不能超过8包(20kg)，颗粒不超过10包。 |  |  |  |  | 正确 | 生产封装-成型操作工
判断题 | 2级 | 烘烤后材料在周转箱内摆放层数禁止＞1层。 |  |  |  |  | 正确 | 生产封装-成型操作工
判断题 | 2级 | 若因其他原因停机1-2h，恢复后需做1模无芯料确认。 |  |  |  |  | 正确 | 生产封装-成型操作工
判断题 | 2级 | MSL产品需按照《塑封体厚度控制表》管控厚度。 |  |  |  |  | 正确 | 生产封装-成型操作工
判断题 | 2级 | QC每6小时需用X-Ray检查冲丝、塌丝，并保存记录。 |  |  |  |  | 正确 | 生产封装-成型操作工
判断题 | 2级 | 成型设备月保养后作业员需对模具清模并备注"设备保养"。 |  |  |  |  | 正确 | 生产封装-成型操作工
判断题 | 2级 | 铜针可用于清理模具中的碎屑，但DFN模面需包无尘布。 |  |  |  |  | 正确 | 生产封装-成型操作工
判断题 | 2级 | 打底胶、清模颗粒从冷库领出需注明型号批号及启用时间。 |  |  |  |  | 正确 | 生产封装-成型操作工
判断题 | 2级 | 未使用完的成型胶内袋需用橡皮圈密封存放。 |  |  |  |  | 正确 | 生产封装-成型操作工

## 单选题
题型 | 级别 | 试题描述 | 选项A | 选项B | 选项C | 选项D | 正确答案 | 题目属性
单选题 | 1级 | DFN1006-2L/3L成型胶型号为？ | GR640HV-L1 | EME-G770HCD ver.M | KHG500 | SRC-3200 | B | 生产封装-成型操作工
单选题 | 1级 | SOT23 28R (83mm) 成型胶单颗克重规范为？ | 6.8±0.2g | 7.2±0.2g | 4.0±0.2g | 6.6±0.2g | B | 生产封装-成型操作工
单选题 | 1级 | 烤箱烘烤温度设定为？ | 150℃ | 175℃ | 200℃ | 185℃ | B | 生产封装-成型操作工
单选题 | 1级 | 烤箱烘烤总时间（含升降温）为？ | 6小时 | 8小时55分钟 | 9小时 | 7小时30分 | B | 生产封装-成型操作工
单选题 | 1级 | 成型机模具温度测量，上下模具各测几个点位？ | 3个 | 5个 | 4个 | 6个 | B | 生产封装-成型操作工
单选题 | 1级 | Plasma清洗后水滴角量测标准是？ | ＜30° | ＜50° | ＜60° | ＜70° | B | 生产封装-成型操作工
单选题 | 1级 | DFN系列产品清润模总清润模次(shot)为？ | 6 | 8 | 9 | 7 | B | 生产封装-成型操作工
单选题 | 1级 | 作业员自检SOT系列产品显微镜检查频率？ | 每1小时 | 每4小时 | 每2小时 | 每班一次 | B | 生产封装-成型操作工
单选题 | 1级 | 成型胶回温环境湿度要求？ | ≤30% | 30%~65% | ≥65% | 20%~40% | B | 生产封装-成型操作工
单选题 | 1级 | 以下哪种材料禁止二次回温使用？ | 成型胶 | 清模胶 | 润模胶 | 以上都是 | D | 生产封装-成型操作工
单选题 | 1级 | DFN产品进烘箱前每个弹夹必须放置压块重量？ | 2kg | 5kg | 3kg | 10kg | B | 生产封装-成型操作工
单选题 | 1级 | 清润模后需用哪种材料做无芯料确认？ | Dummy | 正常脚架 | 成型胶条 | 铜片 | A | 生产封装-成型操作工
单选题 | 1级 | 成型胶外包装破损或进水应？ | 继续使用 | 报废 | 烘烤后使用 | 退库 | B | 生产封装-成型操作工
单选题 | 1级 | 回流焊产品之间叠放数量限制？ | ≤10条 | ≤15条 | ≤20条 | ≤8条 | B | 生产封装-成型操作工
单选题 | 1级 | 脚架变形异常对应的OCAP文件是？ | OCAP-MD-009 | OCAP-MD-016 | OCAP-MD-010 | OCAP-MD-001 | B | 生产封装-成型操作工
单选题 | 1级 | SOT23 6L-1 18R成型胶单颗克重？ | 6.6±0.2g | 7.2±0.2g | 4.0±0.2g | 6.8±0.2g | B | 生产封装-成型操作工
单选题 | 1级 | DFN系列产品Plasma清洗程式名？ | MD-SOT23 | MD-DFN1006 | DFN2510 | MD-EPOXY | B | 生产封装-成型操作工
单选题 | 1级 | 清模胶条回温后未用完，应如何保存？ | 常温敞口 | 放入密封袋并锁好拉链 | 直接放回冷库 | 用保鲜膜 | B | 生产封装-成型操作工
单选题 | 1级 | 首件检查后正常，作业员应在框架边缘做什么标记？ | V | √ | ○ | × | B | 生产封装-成型操作工
单选题 | 1级 | 若停电超过2小时恢复生产前需？ | 1模无芯料 | 清1模+润1模+1模无芯料 | 重新清模 | 直接生产 | C | 生产封装-成型操作工
单选题 | 1级 | SOT363 20R 润模胶条型号？ | SRW-9600 | SRC-3600 | SRC-3200 | ST W9079 | A | 生产封装-成型操作工
单选题 | 1级 | 烘烤后DFN产品取下压块的时机？ | 立即取下 | 自然冷却2H后随线下线 | 冷却1H | 烘烤结束即可 | B | 生产封装-成型操作工
单选题 | 1级 | 成型胶回温后，机台内放置不允许超过？ | 24H | 12H | 8H | 48H | B | 生产封装-成型操作工
单选题 | 1级 | SOT23 24R 模具排数？ | 28R | 24R | 20R | 18R | B | 生产封装-成型操作工
单选题 | 1级 | 银胶焊产品Plasma清洗前需要做什么测试？ | X-Ray | 水滴角测试 | 推拉力 | 厚度 | B | 生产封装-成型操作工
单选题 | 1级 | 下列哪项属于成型后自检发现气孔超标的OCAP？ | OCAP-MD-006 | OCAP-MD-002 | OCAP-MD-010 | OCAP-MD-014 | A | 生产封装-成型操作工
单选题 | 1级 | 成型程序新建时需参照什么作为基准？ | 旧参数 | Golden recipe | 工程师经验 | 设备手册 | B | 生产封装-成型操作工
单选题 | 1级 | 以下哪种产品不需要Plasma清洗可直接成型？ | DFN1006 | SOT23 24R | SOT363共晶产品 | SOT23 6L-1 | C | 生产封装-成型操作工
单选题 | 1级 | 清模打底胶SRC-3200在DFN系列需作业几模？ | 1模 | 2模 | 3模 | 4模 | B | 生产封装-成型操作工
单选题 | 1级 | 成型机待料停机保温要求时间阈值？ | 5分钟 | 10分钟 | 15分钟 | 30分钟 | B | 生产封装-成型操作工
单选题 | 2级 | DFN2510成型胶型号及单颗克重规范？ | GR640HV-L1 7.2g | EME-G770HCD 6.8±0.2g | KHG500 7.6g | SRC-3200 4.0g | B | 生产封装-成型操作工
单选题 | 2级 | SOT363 20R 清润模颗粒250FE的尺寸重量？ | 16*8.0g | 13*3.0g | 13*4.0g | 16*6.6g | B | 生产封装-成型操作工
单选题 | 2级 | 成型胶回温后机台内允许放置时限内超时处理方式？ | 通知工程师 | 继续使用 | 整批报废胶条 | 退回冷库 | C | 生产封装-成型操作工
单选题 | 2级 | SOT23 28R清润模总清润模次(shot)为？ | 7 | 8 | 9 | 10 | C | 生产封装-成型操作工
单选题 | 2级 | 未知异常(Unknown Abnormality)对应的OCAP编号及触发标准？ | OCAP-MD-018,发现一次 | OCAP-MD-019,发现一次 | OCAP-MD-020,＞0.03%/批 | OCAP-MD-015,发现一次 | A | 生产封装-成型操作工
单选题 | 2级 | Plasma超时效（银胶焊）OCAP触发后NCR开立标准？ | Epoxy＞0.5%/批 | ＞0.06%/批 | 连续两批＞0.03% | 发现一次 | A | 生产封装-成型操作工
单选题 | 2级 | DFN系列产品每小时自检使用工具？ | 显微镜 | 放大灯 | X-Ray | 影像仪 | B | 生产封装-成型操作工
单选题 | 2级 | 成型机改机后核对程序时机和方法？ | 不需核对 | 需核对流程卡和程序名是否一致 | 仅核对版本号 | 班长核对即可 | B | 生产封装-成型操作工
单选题 | 2级 | 引脚压伤超标OCAP-MD-020，低良开立标准？ | ＞0.03%/批 | ＞0.06%/批 | 发现一次 | ＞0.5%/批 | A | 生产封装-成型操作工
单选题 | 2级 | 清润模完成后若发现表面脏污需用何物清洁DFN模具？ | 铜针直接刮 | 无尘布包裹铜片 | 铜刷 | 钨钢笔 | B | 生产封装-成型操作工
单选题 | 2级 | 成型后烘烤中烤箱风门要求？ | 常开 | 常闭 | 根据温度调节 | 打开30% | B | 生产封装-成型操作工
单选题 | 2级 | 下列哪个封装在成型前必须经过Plasma清洗？ | SOT363 20R eutectic | DFN1006 | SOT23 3L eutectic | 以上全部 | B | 生产封装-成型操作工
单选题 | 2级 | MD程序登记表需哪些人员签字确认？ | 作业员 | 工艺工程师+设备工程师 | 品保 | 班长 | B | 生产封装-成型操作工
单选题 | 2级 | 成型胶KHG500回温后使用寿命为？ | 48h | (72-回温时间)h | 338h | 12h | B | 生产封装-成型操作工
单选题 | 2级 | 成型过程中出现溢胶超标＞10ke/条需执行？ | OCAP-MD-010 | OCAP-MD-005 | 停线通知 | 报废 | A | 生产封装-成型操作工
单选题 | 2级 | DFN产品弹夹内每条产品之间用什么隔离？ | 无尘布 | 防静电环保纸 | 铜片 | 不锈钢片 | B | 生产封装-成型操作工
单选题 | 2级 | SOT23 6L-1清润模频率？ | 12小时 | 160模或6小时 | 6小时 | 每班一次 | A | 生产封装-成型操作工
单选题 | 2级 | 成型机模具钢印规则与什么对应？ | 模具编号 | 封装型号 | 操作员编号 | 生产日期 | A | 生产封装-成型操作工
单选题 | 2级 | 下列异常项目中NCR开立标准为“0收1退”的是？ | 脚架变形 | 胶体破裂 | 冲丝超标 | 气孔 | B | 生产封装-成型操作工
单选题 | 2级 | 回温后相同规格成型胶用完需执行清机动作并记录在？ | TCM本 | 流程卡 | MES | 设备履历 | A | 生产封装-成型操作工
单选题 | 2级 | 成型机参数非关键参数更改是否需要更新程序名？ | 需要 | 不需要 | 工程师决定 | 必须改 | B | 生产封装-成型操作工
单选题 | 2级 | MSL产品分层扫描频率及取样时机？ | 每周或改机后首模 | 每批次 | 每6小时 | 每月 | A | 生产封装-成型操作工
单选题 | 2级 | X-Ray检查范围是料条四周与中间各检查几排？ | 2排 | 3排 | 4排 | 5排 | B | 生产封装-成型操作工
单选题 | 2级 | 成型胶回温柜内放置限制层数？ | ≤2层 | ≤3层 | ≤1层 | 无限制 | A | 生产封装-成型操作工
单选题 | 2级 | AU产品回流焊作业前需确认什么？ | 程序名与流程卡一致及最高温度 | 产品数量 | 烘烤时间 | 压块重量 | A | 生产封装-成型操作工
单选题 | 2级 | 设备月/季/年保养后，作业员清模完需在TCM备注？ | 正常生产 | 设备保养 | 模具清洗 | 参数确认 | B | 生产封装-成型操作工
单选题 | 2级 | 错位偏位异常OCAP-MD-004，低良开立标准？ | >0.03%/批 | >0.06%/批 | 连续两批>0.03% | 发现一次 | A | 生产封装-成型操作工
单选题 | 2级 | 以下哪项属于成型后必须送实验室扫描确认分层的时机？ | 每班首模 | 每周或改机首模 | 每批末模 | 每6小时 | B | 生产封装-成型操作工
单选题 | 2级 | MSL产品脚架来料必须为双数片，单数片需补上？ | Dummy | 正常框架 | 胶条 | 垫片 | A | 生产封装-成型操作工
单选题 | 2级 | 成型站异常断电处理，手动开模前需保证固化时间？ | 60秒 | 80秒 | 100秒 | 120秒 | B | 生产封装-成型操作工

## 多选题
题型 | 级别 | 试题描述 | 选项A | 选项B | 选项C | 选项D | 正确答案 | 题目属性
多选题 | 1级 | 成型胶回温环境要求包括？ | 温度20-25℃ | 湿度30%-65% | 压力0.4MPa | 无尘环境 | AB | 生产封装-成型操作工
多选题 | 1级 | 清润模胶规定中，以下哪些属于清模材料？ | 打底胶SRC-3200 | 颗粒250FE | 润模胶SRW-9600 | 清模胶SRC-3600 | ABD | 生产封装-成型操作工
多选题 | 1级 | 下列哪些产品封装在成型前必须Plasma清洗？ | DFN1006 | SOT23 24R | SOT363 20R eutectic | SOT23 6L-1 | ABD | 生产封装-成型操作工
多选题 | 1级 | 操作员在成型生产前需检查的项目？ | 设备参数 | 模具是否变形 | 成型胶回温时间 | 流程卡信息 | ABCD | 生产封装-成型操作工
多选题 | 1级 | 烤箱烘烤异常停机处理规则正确的是？ | 停机≤10min不延长时间 | 停机10min-2h增加30分钟 | 停机2-4h增加1小时 | 停机>4h增加2小时 | ABCD | 生产封装-成型操作工
多选题 | 1级 | 成型胶禁止使用的情况？ | 超过使用寿命 | 包装进水 | 缺角损坏 | 回温时间不足 | ABCD | 生产封装-成型操作工
多选题 | 1级 | 首件检查确认的内容包括？ | 溢胶 | 注塑不足 | 气孔 | 冲丝 | ABCD | 生产封装-成型操作工
多选题 | 1级 | DFN系列产品成型后去除贴膜与放置要求？ | 完全去除背面贴膜 | 弹夹底部放不锈钢片 | 放置防静电环保纸 | 最上面放5kg压块 | ABCD | 生产封装-成型操作工
多选题 | 1级 | 成型站常见外观不良项目？ | 脚架变形 | 注塑不足 | 胶体破裂 | 分层超标 | ABCD | 生产封装-成型操作工
多选题 | 1级 | 下列关于清润模说法正确的？ | 清润模后需做无芯料 | DFN系列总清润模次8shot | SOT363每12小时清润模 | 清模最后一模有沾污需增加次数 | ABCD | 生产封装-成型操作工
多选题 | 1级 | 关于成型胶领用/回温作业要求？ | 回温后相同规格单独放置 | 一次只开一包 | 未开封放回温区 | 不同回温批次需清机 | ABCD | 生产封装-成型操作工
多选题 | 1级 | 回流焊作业注意事项？ | 每批材料间放金属片隔离 | 批间距＞50cm | 叠放≤15条 | 产品距轨道边缘＞1cm | ABCD | 生产封装-成型操作工
多选题 | 1级 | 成型程序管控说法正确的是？ | 工程师可修改关键参数并更新程序名 | 技术员只能调取 | 作业员无权调取程序参数 | 改机后核对程序和流程卡 | ABCD | 生产封装-成型操作工
多选题 | 1级 | SOT系列自检要求？ | 每4小时显微镜自检一模 | IPQC每6小时显微镜自检一模 | 发现气孔用影像测量仪确认 | 首件需X-Ray | ABC | 生产封装-成型操作工
多选题 | 1级 | 以下属于设备操作安全注意事项？ | 禁止两人同时操作设备 | 高温区禁止无防护接触 | 运行中不打开安全门 | 修机时确保停机 | ABCD | 生产封装-成型操作工
多选题 | 1级 | 成型作业中关于清润模胶使用规定，下列正确的有(多选)1 | 清模胶必须按规定频率执行 | 润模胶条需密封保存 | 打底胶回温后可使用(338-回温)h | 清模胶过期可继续使用 | ABC | 生产封装-成型操作工
多选题 | 1级 | 成型胶回温要求包括？ | 密封回温 | 标示回温时间 | 禁止二次回温 | 可拆封回温 | ABC | 生产封装-成型操作工
多选题 | 1级 | 清润模胶包含？ | 打底胶 | 清模颗粒 | 清模胶 | 润模胶 | ABCD | 生产封装-成型操作工
多选题 | 1级 | 成型前必须做Plasma清洗的产品有？ | DFN | SOT23 24R | SOT23 6L-1 | SOT363 | ABC | 生产封装-成型操作工
多选题 | 1级 | DFN产品烘烤前要求？ | 撕掉薄膜 | 放5kg压块 | 弹夹竖立 | 放不锈钢片 | ABD | 生产封装-成型操作工
多选题 | 1级 | 成型胶报废条件包括？ | 过期 | 包装进水 | 缺角损坏 | 回温不足 | ABC | 生产封装-成型操作工
多选题 | 1级 | 作业准备检查项目包含？ | 参数 | 模具 | 成型胶 | 流程卡 | ABCD | 生产封装-成型操作工
多选题 | 1级 | 首件检查需确认的外观不良有？ | 溢胶 | 注塑不足 | 气孔 | 冲丝 | ABCD | 生产封装-成型操作工
多选题 | 1级 | Plasma超时效处理方式？ | 氮气柜存放 | 2h内成型 | 超2h重洗 | 直接使用 | ABC | 生产封装-成型操作工
多选题 | 1级 | 烤箱放置要求？ | 弹夹竖立 | 每层≤10个 | 总数≤20个 | 风门常开 | ABC | 生产封装-成型操作工
多选题 | 1级 | 防静电要求包括？ | 穿防静电服 | 设备接地 | 防静电周转箱 | 裸手操作 | ABC | 生产封装-成型操作工
多选题 | 1级 | 安全操作要求包括？ | 禁止两人同操作 | 禁止触碰高温区 | 运行时不开安全门 | 停机换料 | ABCD | 生产封装-成型操作工
多选题 | 1级 | 成型后自检项目有？ | 溢胶 | 缺损 | 划伤 | 翘曲 | ABCD | 生产封装-成型操作工
多选题 | 1级 | 成型胶使用要求？ | 用完再开新包 | 一次开一包 | 放现场 | 标签一致 | ABD | 生产封装-成型操作工
多选题 | 1级 | Plasma气体包含？ | 压缩空气 | 氩气 | 氮气 | 氧气 | ABC | 生产封装-成型操作工
多选题 | 2级 | 关于银胶焊产品Plasma管控正确的是？ | 作业前需做水滴角测试 | 水滴角＜50°合格 | 量测框架边缘前中后三点 | NG后通知设备确认 | ABCD | 生产封装-成型操作工
多选题 | 2级 | 以下哪些异常触发OCAP后需开立NCR标准（＞0.06%/批或连续两批＞0.03%）？ | 脚架划伤 | 气孔超标 | 注塑/脚架溢胶 | 缺损 | ABCD | 生产封装-成型操作工
多选题 | 2级 | 下列异常项目对应的OCAP编号正确的有？ | 冲丝超标-OCAP-MD-003 | 塑封体划伤-OCAP-MD-014 | 凹坑超标-OCAP-MD-013 | 分层超标-OCAP-MD-015 | ABCD | 生产封装-成型操作工
多选题 | 2级 | Plasma超时效管控及处理？ | 超过2H未成型需重新清洗 | 发现一次需OCAP-MD-019 | Epoxy＞0.5%/批开NCR | 银胶焊需特别注意 | ABCD | 生产封装-成型操作工
多选题 | 2级 | DFN系列产品弹夹与烘烤特殊要求？ | 进烤箱前撕膜 | 每层弹夹放置≤10个 | 烤箱内竖立放置 | 压块5kg防止翘曲 | ABCD | 生产封装-成型操作工
多选题 | 2级 | 模温测量点位及要求？ | 开模状态测量 | 上下模各5个点位 | 记录于参数点检表 | 温差≤5℃ | ABCD | 生产封装-成型操作工
多选题 | 2级 | 以下关于成型胶克重管控说法正确的是？ | 机台称重克重不符自动投入胶盒 | 需将胶盒内成型胶报废 | SOT23 28R单颗7.2±0.2g | DFN2510单颗6.8±0.2g | ABCD | 生产封装-成型操作工
多选题 | 2级 | 程序新建或更新需核对哪些内容？ | 程序名 | 成型参数 | 物料使用正确 | 参数锁定后工程师设备确认签字 | ABCD | 生产封装-成型操作工
多选题 | 2级 | 成型机台异常停机后恢复生产要求？ | 1-2h做1模无芯料 | 2-5h清1模+润1模+1模无芯料 | ＞5h重新清模 | QC确认签字 | ABCD | 生产封装-成型操作工
多选题 | 2级 | 引脚压伤超标OCAP管控标准？ | 发现一次触发OCAP-MD-020 | 低良开立＞0.03%/批 | NCR标准＞0.06%/批或连续两批＞0.03% | 需图示确认 | ABCD | 生产封装-成型操作工
多选题 | 2级 | 成型站高级管控: 关于未知异常/Plasma超时效/引脚压伤, 正确的有?1 | 未知异常需触发OCAP-MD-018 | Plasma超时效需重新清洗 | 引脚压伤需测量并记录 | 所有异常均需记录TCM | ABCD | 生产封装-成型操作工
多选题 | 2级 | 回流焊操作要求？ | 核对程序 | 温度点检 | ≤15条叠放 | 批间隔离 | ABCD | 生产封装-成型操作工
多选题 | 2级 | 弹夹运输要求？ | 水平放置 | DFN垫纸 | 层数≤1 | 防振动 | ABCD | 生产封装-成型操作工
多选题 | 2级 | 不良品标记工具？ | 钨钢笔 | 刻V标识 | 马克笔 | 铅笔 | AB | 生产封装-成型操作工
多选题 | 2级 | 回温柜数量限制？ | 成型胶≤6包 | 胶条≤8包 | 颗粒≤10包 | 无限制 | ABC | 生产封装-成型操作工
多选题 | 2级 | 成型设备包含？ | TOWA YPM1180 | 模具 | 测温仪 | 烤箱 | AB | 生产封装-成型操作工
多选题 | 2级 | 原材料包含？ | 成型胶 | 脚架 | 清模胶 | 润模胶 | ABCD | 生产封装-成型操作工
多选题 | 2级 | X-Ray检查内容？ | 冲丝 | 塌丝 | 分层 | 偏位 | AB | 生产封装-成型操作工
多选题 | 2级 | 每班结束停机要求？ | 打底胶1模 | 清模胶1模 | 直接停机 | 润模1模 | AB | 生产封装-成型操作工
多选题 | 2级 | 异常断电处理步骤包括？ | 保压80秒 | 清洁模具 | 全检产品 | 做Dummy模 | ABCD | 生产封装-成型操作工
多选题 | 2级 | 程序管控权限正确的有？ | 工程师可改关键参数 | 技术员可调取程序 | 作业员可调取程序 | 关键参数改后需更新程序名 | ABD | 生产封装-成型操作工
多选题 | 2级 | IPQC改机后需检查？ | 外观 | 塑封厚度 | 偏位错位 | 分层 | ABCD | 生产封装-成型操作工
多选题 | 2级 | 清模时机包括？ | 换模 | 停机>5h | 模具污染 | 换胶 | ABCD | 生产封装-成型操作工
多选题 | 2级 | 异常处理依据？ | OCAP | 外观判定书 | 良率表 | 个人经验 | ABC | 生产封装-成型操作工
多选题 | 2级 | 设备保养后要求？ | 清模 | 首件确认 | TCM备注 | 直接生产 | ABC | 生产封装-成型操作工
多选题 | 2级 | 停机恢复生产要求？ | 确认参数 | 清模润模 | QC确认 | 直接生产 | ABC | 生产封装-成型操作工
多选题 | 2级 | 文件修订内容包含？ | DFN2510说明 | Plasma程序名 | 模温测量点 | 异常OCAP | ABCD | 生产封装-成型操作工

## 简答题
题型 | 级别 | 试题描述 | 选项A | 选项B | 选项C | 选项D | 正确答案 | 题目属性
简答题 | 1级 | 简述成型胶回温及开封使用的注意事项(至少4点)。 |  |  |  |  | 回温温度20-25℃湿度30-65%；回温后48h内使用；未开封放回温区；一次只开一包；过期报废；不同批次需清机。 | 生产封装-成型操作工
简答题 | 1级 | 请说明首件检查与末件检查的目的及执行时机。 |  |  |  |  | 首件检查:洗模后第一模显微镜检查外观；末件检查:每班最后一批产品检查，确保质量稳定。 | 生产封装-成型操作工
简答题 | 1级 | 写出清润模作业后必须做的确认动作及无芯料的作用。 |  |  |  |  | 清润模后需做1模无芯料确认无缺角注塑不足；无芯料用于检查模具清洁度及损伤。 | 生产封装-成型操作工
简答题 | 1级 | 简述DFN系列产品成型后到烘烤前的作业流程及防翘曲措施。 |  |  |  |  | 成型后去膜→弹夹底放不锈钢片+防静电纸→每条上下放环保纸→放5kg压块防翘曲→进烤箱。 | 生产封装-成型操作工
简答题 | 1级 | 烤箱烘烤过程若停电1.5小时应如何处理？ |  |  |  |  | 停机10分钟到2小时之间，在剩余固化时间内增加30分钟。 | 生产封装-成型操作工
简答题 | 1级 | 操作员在生产过程中自检SOT系列产品的频率及检查重点。 |  |  |  |  | SOT每4小时显微镜自检一模，检查溢胶、缺损、气孔等；DFN每1小时放大灯检查。 | 生产封装-成型操作工
简答题 | 1级 | 简述成型机程序管控中工程师、技术员、作业员的权限划分。 |  |  |  |  | 工程师可修改关键参数并更新程序名；技术员只能调取参数；作业员只能开关机，无权调取保存程序。 | 生产封装-成型操作工
简答题 | 1级 | 请写出至少4种成型外观不良项目及对应的OCAP编号。 |  |  |  |  | 脚架变形-OCAP-MD-016；冲丝-OCAP-MD-003；溢胶-OCAP-MD-010；气孔-OCAP-MD-006。 | 生产封装-成型操作工
简答题 | 1级 | 回流焊作业前作业员需确认哪些内容？ |  |  |  |  | 确认机台程序名与流程卡一致，回流焊最高温度显示在要求范围内，温区点检正常。 | 生产封装-成型操作工
简答题 | 1级 | 成型胶克重不符时，作业员如何处理？ |  |  |  |  | 机台自动将克重不符胶投入胶盒，作业员需将胶盒内成型胶取出做报废处理。 | 生产封装-成型操作工
简答题 | 2级 | 简述Plasma清洗后水滴角测试标准及超差处理流程。 |  |  |  |  | 水滴角＜50°，量测框架边缘前中后三点。NG后通知设备确认，重新调整Plasma参数或维修。 | 生产封装-成型操作工
简答题 | 2级 | 成型后分层扫描的取样时机及判定要求？ |  |  |  |  | 每周或改机后需全检首模，后固化完成后取样送实验室扫描确认分层状况，无异常方可批量。 | 生产封装-成型操作工
简答题 | 2级 | 请详细说明成型机因停电超过2小时恢复生产的完整步骤。 |  |  |  |  | 停电超2h，来电后手动开模（保证80s固化时间），模具中取出料条未完成成型料条和固化成型胶报废；用铜针/铜刷清洁模具，重新清模，QC确认外观。 | 生产封装-成型操作工
简答题 | 2级 | 针对未知异常(OCAP-MD-018)的处理原则及NCR开立标准。 |  |  |  |  | 发现一次即触发OCAP-MD-018，低良开立标准＞0.03%/批，NCR开立＞0.06%/批或连续两批＞0.03%，按OCAP流程处理。 | 生产封装-成型操作工
简答题 | 2级 | 如何对DFN上模模具进行清模清洁？并说明工具和方法。 |  |  |  |  | 禁止用铜针直接清洁模面，需用无尘布包裹铜片轻轻清理模面，清除异物后成型一模空封料确认正常。 | 生产封装-成型操作工
简答题 | 2级 | 成型机参数新建或更新时，需经过哪些确认和记录程序？ |  |  |  |  | 核对程序名、成型参数、物料正确，参数锁定，工艺工程师和设备工程师共同确认签字于F-PE09C6《MD程序登记表》后上传保存。 | 生产封装-成型操作工
简答题 | 2级 | SOT23 28R新增成型胶KHG500适用哪些产品型号？并说明胶量规范。 |  |  |  |  | 用于MMBT2222A_R1_00501型号，成型胶φ16×7.6g，单颗克重7.6±0.2g。 | 生产封装-成型操作工
简答题 | 2级 | 回流焊作业时产品叠放及间距要求，并说明为何需要金属片隔离。 |  |  |  |  | 叠放≤15条，材料两边距轨道边缘＞1cm，批与批间隔＞50cm，金属片防止不同批次热传导影响及混料。 | 生产封装-成型操作工
简答题 | 2级 | 简述成型胶回温柜内放置数量限制及防止混批的清机动作。 |  |  |  |  | 回温柜内成型胶不超过6包（45kg），清润膜胶条不超过8包。回温时间相同规格单独放置，用完需清机并记录TCM本，避免混批。 | 生产封装-成型操作工
简答题 | 2级 | 请写出成型站X-Ray检查的范围及冲丝异常的处理标准。 |  |  |  |  | X-Ray检查料条四周与中间各3排，冲丝超标发现一次触发OCAP-MD-003，低良开立＞0.03%/批，严重时停线通知工程。 | 生产封装-成型操作工

## 实操
题型 | 级别 | 试题描述 | 选项A | 选项B | 选项C | 选项D | 正确答案 | 题目属性
实操题 | 1级 | 请模拟完成一次成型机开班点检流程（模具温度测量、参数核对、清润模确认） |  |  |  |  | ①穿戴防静电服/手套；②检查参数点检表与机台一致；③开模状态下测量上下模各5个点位温度并记录；④确认清润模履历，按要求执行清模；⑤做1模无芯料确认外观，首件送检。 | 生产封装-成型操作工
实操题 | 1级 | 请演示如何正确更换成型胶，并处理克重不符的胶块。 |  |  |  |  | ①取出过期/剩余胶条；②从回温区取新胶，检查回温时间标签；③投入集料盒；④机台自动称重，克重不符被投入胶盒；⑤将胶盒内成型胶取出报废并记录。 | 生产封装-成型操作工
实操题 | 1级 | 实操: DFN产品成型后去除贴膜并摆放至弹夹的全过程。 |  |  |  |  | ①戴手套撕去背面薄膜；②弹夹底部放不锈钢片+防静电纸；③每放一条产品上下加防静电纸；④整批放完后最上面放置5kg压块；⑤填写流程卡送烤箱。 | 生产封装-成型操作工
实操题 | 1级 | 完成一次回流焊作业前确认动作及上料操作。 |  |  |  |  | ①点检回流焊各温区温度显示值；②核对程序名与流程卡一致；③产品平行放置轨道内，间距>1cm，叠放≤15条；④批间放金属片隔离；⑤出料后放回原弹夹。 | 生产封装-成型操作工
实操题 | 1级 | 出现注塑不足/溢胶超标时，按照OCAP进行初步处理。 |  |  |  |  | ①立即停机隔离不良品；②参照OCAP-MD-005或MD-010；③清理模具溢胶或检查成型参数；④通知班/组长及工程确认；⑤重新试模首件合格后恢复。 | 生产封装-成型操作工
实操题 | 2级 | 模拟DFN产品Plasma超时效（＞2h未成型）的完整处置流程。 |  |  |  |  | ①立即将未成型产品从氮气柜取出；②重新进行Plasma清洗；③清洗后2h内完成成型；④记录超时效原因并汇报；⑤若批量超时需QC确认水滴角。 | 生产封装-成型操作工
实操题 | 2级 | 出现引脚压伤超标异常，请按OCAP-MD-020步骤处理。 |  |  |  |  | ①停机并标记不良品；②检查模具是否有异物或定位异常；③填写OCAP-MD-020记录表；④若连续超标开立NCR；⑤工程维修确认后试模正常生产。 | 生产封装-成型操作工
实操题 | 2级 | 操作员如何进行清润模后的模面清洁(DFN专用方法)？ |  |  |  |  | ①用无尘布包裹铜片；②轻柔擦拭模面去除残留胶渍；③禁止铜针直接接触模面；④清洁后成型一模空封料检查；⑤记录在TCM本上。 | 生产封装-成型操作工
实操题 | 2级 | 模拟一次成型机改机后程序核对及首件确认全流程。 |  |  |  |  | ①核对机台程序名与流程卡一致；②检查参数是否锁定；③通知IPQC做首件，检查外观/厚度/偏位/X-Ray冲丝；④合格后签名记录；⑤开始量产。 | 生产封装-成型操作工
实操题 | 2级 | 处理成型后分层超标异常，需送实验室及后续动作。 |  |  |  |  | ①立即隔离该批次；②通知工艺工程师；③取样送实验室扫描确认；④根据分层原因调整清模/参数/材料；⑤重新验证合格后方可放行。 | 生产封装-成型操作工

## 案例分析
题型 | 级别 | 试题描述 | 选项A | 选项B | 选项C | 选项D | 正确答案 | 题目属性
案例分析题 | 1级 | 案例：生产过程中发现成型胶外包装袋标签的型号与回温时间和内容物不一致，作业员继续使用该成型胶生产，导致批量产品出现塑封不良。请分析问题原因，说明正确的处理方式及预防措施。 |  |  |  |  | 问题原因：作业员未执行成型胶标签核对要求，使用标识与内容物不符的成型胶；正确处理：立即停机，停止使用该成型胶，反馈班长，核对并更换合格成型胶，对已生产产品全检；预防措施：加强作业员标签核对培训，生产前强制核对成型胶标签与内容物，班长定时巡检 | 生产封装-成型操作工
案例分析题 | 1级 | 案例: 某批次SOT23产品成型后QC抽检发现单条有5处气孔超标，请分析可能原因及处理步骤。 |  |  |  |  | 原因：成型胶吸潮、排气不良、模具沾污。处理：①停机隔离不良品；②按OCAP-MD-006处置；③检查模具是否需清模；④调整成型参数或更换成型胶；⑤重新试模OK后生产。 | 生产封装-成型操作工
案例分析题 | 1级 | 案例：DFN产品成型后，作业员未去除背面贴膜直接送入烘箱烘烤，烘烤后发现产品大面积翘曲、贴膜粘胶。请分析问题原因，说明该操作的违规点及整改措施。 |  |  |  |  | 问题原因：作业员违反DFN产品进烘箱的操作要求，未撕贴膜、未按规范处理，导致贴膜粘胶、产品翘曲；违规点：DFN产品进烘箱前未去除薄膜；整改措施：立即停机，对烘烤后产品全检，报废不良品，重新撕膜处理合格产品；加强DFN产品烘箱前操作培训，设置专人复核贴膜去除情况。 | 生产封装-成型操作工
案例分析题 | 1级 | 案例：Plasma清洗后的SOT23 24R产品，因生产调度问题，放置4小时后才进行成型作业，成品检测发现晶粒粘接不良。请分析问题原因，说明正确的存放方式及超时处理要求。 |  |  |  |  | 问题原因：Plasma清洗后产品放置超2H未成型，且未按要求存放，导致产品表面氧化，晶粒粘接不良；正确存放：未及时成型的产品需放入氮气柜保存；超时处理：放置超2H未成型，需重新进行Plasma清洗，合格后方可成型。 | 生产封装-成型操作工
案例分析题 | 1级 | 案例：烤箱烘烤时突发停电，停机时间3小时，供电恢复后作业员未延长固化时间，直接取出产品进入下工序，导致产品固化不足。请分析问题原因，说明该停机时间对应的固化延长要求及正确操作 |  |  |  |  | 问题原因：作业员未执行烤箱停电后的固化时间延长要求，停机3小时未增加固化时间，导致产品固化不足，；固化要求：停机2~4小时，需在剩余固化时间内增加1小时；正确操作：供电恢复后，将烤箱温度调至规范范围，在原有剩余固化时间基础上加1小时，完成后按要求冷却、取料。 | 生产封装-成型操作工
案例分析题 | 2级 | 案例: 银胶焊DFN产品Plasma清洗后2.5h才进行成型，批量出现分层&粘模，请说明超时影响及正确处置流程。 |  |  |  |  | Plasma活性时效超2h导致结合力下降，需重新清洗。处置：①立即暂停；②产品重新Plasma清洗并做水滴角测试；③确认清洗参数；④按OCAP-MD-019记录，防止再次超时。 | 生产封装-成型操作工
案例分析题 | 2级 | 案例：作业员在更换不同回温批次的成型胶时，未执行清机动作，直接投入生产，导致不同批次成型胶混合，产品出现气孔、缺角。请分析问题原因，说明成型胶清机动作的触发条件、操作要求及记录要求，提出生产过程中的批次管控措施。 |  |  |  |  | 问题原因：作业员未执行成型胶清机动作要求，更换不同回温批次胶未清机，导致胶料混合，产品出现气孔、缺角；清机要求：①触发条件：相同回温时间&规格胶使用完成后、更换不同型号/批次胶后；②操作：彻底清理机台内残留胶，防止混合；③记录：清机后记录在TCM本；批次管控措施：在机台旁设置成型胶批次标识牌，更换批次/型号胶时，班长现场监督清机动作；生产过程中，每批胶生产完成后，执行清机并记录，方可投入下一批胶。 | 生产封装-成型操作工
案例分析题 | 2级 | 案例：设备人员对成型机做季度保养后，作业员未对模具进行清模，直接开始生产，导致产品出现模具沾污、溢胶，批量不良。请分析问题原因，说明设备保养后的模具处理要求，包括清模、送检、记录等，提出设备保养与生产衔接的管控流程。 |  |  |  |  | 问题原因：作业员未执行设备保养后的模具处理要求，未清模直接生产，导致模具沾污、产品溢胶，违反9.9条款；设备保养后模具处理要求：①设备保养完成后，作业员立即对模具进行清模；②清模完成后，按正常清模首件要求送检；③在TCM本备注“设备保养”，留存记录；衔接管控流程：设备保养完成后，设备人员出具《保养完成单》，作业员凭单清模，清模后交QC首件确认，合格后工程师签字方可恢复生产，所有单据留存归档。 | 生产封装-成型操作工
案例分析题 | 2级 | 案例：成型胶从冷库领出后，未注明启用时间和过期时间，回温后放置在工作现场超48h才使用，导致产品出现塑封体开裂、注塑不足。请分析问题原因，说明成型胶从领出到使用的全套标识及存放要求，提出现场物料标识的管控措施。 |  |  |  |  | 问题原因：作业员未执行成型胶标识要求，领出后未注明启用/过期时间，且违规存放至工作现场超48h，导致成型胶吸潮；全套标识&存放要求：①领出标识：注明型号、批号、领料/启用/过期时间；②回温标识：外箱标示回温日期、开始时间；③存放要求：未开封胶放回温区，开封未用胶密封，机台内胶放≤12H，回温后可用48h；管控措施：在冷库、回温区、生产现场设置物料标识牌，要求所有成型胶必须标注完整信息；安排物料员每2小时巡检现场物料，对无标识/违规存放的胶立即隔离，禁止使用。 | 生产封装-成型操作工
案例分析题 | 2级 | 案例：回流焊作业时，作业员未按照版次20新增的温区点检要求操作，每班开班前未点检温区温度，导致某温区温度超标，AU产品回流焊后引脚氧化。请结合版次20修订内容，分析问题原因，说明回流焊温区点检的时机、要求及记录方式，提出点检管控的改进措施。 |  |  |  |  | 问题原因：作业员未执行版次20新增的回流焊温区点检要求，开班前未点检温区温度，导致温区超标、产品引脚氧化；温区点检要求：①时机：每班开班使用前；②内容：点检程序对应所有温区温度显示值，确认与规范一致；③记录：将点检结果记录在《回流焊温度点检表》（F-PE09C5）；改进措施：对已生产产品全检，报废氧化产品；将温区点检纳入开班前必做5S工序，设置点检打卡表，设备人员每日复核点检记录，对未点检行为严肃考核。 | 生产封装-成型操作工