## 判断题
试题描述 | 正确答案 | 级别 | 题型 | 备注
WB作业产品在Plasma清洗后必须在4小时内上机，并在10小时内完成焊接，超时必须重新清洗。 | 是 | 一级技能 | 判断题
铜线开封后的使用寿命为168小时，金线为6个月。 | 是 | 一级技能 | 判断题
操作员在自检合格后需在脚架右下角使用记号笔标记“O”。 | 是 | 一级技能 | 判断题
银胶焊产品自检频率为每2小时一次。 | 否 | 一级技能 | 判断题 | 银胶焊每4小时自检一次，共晶焊每2小时
更换线材后首条必须由操作员进行自检确认。 | 是 | 一级技能 | 判断题
KNS机台作业时不需要开启真空功能。 | 否 | 一级技能 | 判断题
劈刀寿命达到极限后可以继续使用直到完成当前批次。 | 否 | 一级技能 | 判断题
焊线后产品在烘烤降温阶段出现异常，经外观检查无异常可重新烘烤。 | 是 | 一级技能 | 判断题
料盒盖使用规范：完成焊线的料盒在箭头端使用金色料盒盖。 | 是 | 一级技能 | 判断题
操作员拿取料盒时必须一次拿取多个以提升效率。 | 否 | 一级技能 | 判断题
DFN1006封装银胶产品在WB焊接完成后需要进行烘烤。 | 是 | 一级技能 | 判断题
机台报警NSOP时，只需剔除该颗晶粒上的不良线，其余线可保留。 | 否 | 一级技能 | 判断题 | 需剔除该晶粒上所有线材
WB焊线允许重工一次，但必须经过工程确认。 | 否 | 一级技能 | 判断题 | WB焊线不可重工
更换劈刀后，技术员需使用Dummy进行调试并做品质数据量测，合格后方可量产。 | 是 | 一级技能 | 判断题
等离子清洗腔体及极板每周需用酒精擦拭并空转运行一次。 | 是 | 一级技能 | 判断题
SOT封装产品推拉力测试中，Gate极测试数量不少于3个。 | 是 | 一级技能 | 判断题
操作员上料时只需核对流程卡上的产品型号，不需核对料盒数量。 | 否 | 一级技能 | 判断题
铜线脚架作业必须使用密封轨道加装N2H2吹气装置。 | 是 | 一级技能 | 判断题
自检发现线间距不足时，可直接流入下一工序。 | 否 | 一级技能 | 判断题
DFN2510封装线弧高度规范为＜280um。 | 是 | 一级技能 | 判断题
WB设备状态牌红色代表维修状态。 | 是 | 一级技能 | 判断题
烘烤时料盒可以叠放以节省空间。 | 否 | 一级技能 | 判断题
操作员更换线材前必须核对BD图和流程卡线材型号。 | 是 | 一级技能 | 判断题
机台断线重新穿线后，需确认打线第一颗外观。 | 是 | 一级技能 | 判断题
银胶焊产品在WB焊接前不需要等离子清洗。 | 否 | 一级技能 | 判断题 | DFN/SOT23银胶需Plasma
共晶焊产品两个机台联机作业，程式名后缀“1”和“2”不能混用。 | 是 | 一级技能 | 判断题
操作员可以用镊子直接触碰显微镜照明灯脚。 | 否 | 一级技能 | 判断题
WB推拉力测试中，单颗晶粒焊线≤5根需测量所有焊线。 | 是 | 一级技能 | 判断题
开封的线材必须在MES系统内打印“线材管控标签”并粘贴。 | 是 | 一级技能 | 判断题
氮氢混合保护气体中氢气比例范围允许在4%-6%之间。 | 是 | 二级技能 | 判断题
KNS Connx Elite LA设备CH1 Kit气体流量规范为0.5-0.8 L/min。 | 是 | 二级技能 | 判断题
颈部断裂：不接受线颈部损伤大于25%线径 | 是 | 二级技能 | 判断题
BSOB反打工艺中，第二焊点可以塌到晶粒表面，只要焊上即可。 | 否 | 二级技能 | 判断题
DFN1006封装线径>1.0mil时，线与晶粒最小间距要求不小于1倍线径。 | 是 | 二级技能 | 判断题
IMC检验量产阶段每台设备每季度抽样5颗焊球，异常标准“零收一退”。 | 是 | 二级技能 | 判断题
劈刀更换后，机台阻抗值KNS Elite LA要求15-40 Ohms。 | 是 | 二级技能 | 判断题
WB后待处理异常品在氮气柜存储可以超过72小时。 | 否 | 二级技能 | 判断题
铜线焊球单位面积推力值工程验证要求＞6 g/mil²。 | 是 | 二级技能 | 判断题
球形异常：焊球功率圈最大一边（P Max)不得大于最小一边（P min)4倍 | 是 | 二级技能 | 判断题
量产产品的程式可以有多个版本共存，方便切换。 | 否 | 二级技能 | 判断题
WB后烘烤升温段要求室温升至200℃用时45min，恒温200℃保持30min。 | 是 | 二级技能 | 判断题
劈刀从机台换下后，若未达到寿命可以安装到其他机台继续使用。 | 否 | 二级技能 | 判断题
操作员在自检桌上检验产品时应佩戴静电手环。 | 是 | 二级技能 | 判断题
SOT23封装铁镍脚架线弧高度可以超过500um。 | 否 | 二级技能 | 判断题 | 规范＜450um
对于DFN2510银胶产品铜线作业流程，需先等离子清洗再焊接。 | 是 | 二级技能 | 判断题
WB设备维修停机大于4小时，产品需撤下放入氮气柜，并对维修前产品全检。 | 是 | 二级技能 | 判断题
焊线氧化缺陷仅影响外观，不影响可靠性，可以接受。 | 否 | 二级技能 | 判断题
线弧颈部断裂只要拉力合格就可以放行。 | 否 | 二级技能 | 判断题
弹坑试验后焊点位置出现彩虹色或凹坑露硅即为不合格。 | 是 | 二级技能 | 判断题
WB程式名后缀“-T”为测试版本程式 | 是 | 二级技能 | 判断题
更换劈刀时KNS Elite LA必须使用扭力扳手，扭力值25ozf.in±0.5。 | 是 | 二级技能 | 判断题
线扭曲接受标准：偏移量大于3倍线径为不良。 | 是 | 二级技能 | 判断题
第二焊点鱼尾缺口小于15%鱼尾面积可允收。 | 是 | 二级技能 | 判断题
同一台设备可以同时作业两个不同批次产品，只要做好标识。 | 否 | 二级技能 | 判断题 | 不允许出现两个批次
WB程序调取时技术员扫描流程卡条形码，核对程式名但不需核对版本号。 | 是 | 二级技能 | 判断题
脚架氧化不接受，出现后必须停机排查保护气体。 | 是 | 二级技能 | 判断题
Cross Section工程样品取样数量为每颗焊球2颗(最新版标准)。 | 是 | 二级技能 | 判断题 | 根据第17版修订
操作员可以手动触碰线夹辅助打开，加快穿线速度。 | 否 | 二级技能 | 判断题
焊线受损：不接受焊线受损大于25%线径 | 是 | 二级技能 | 判断题

## 单选题
试题描述 | 选项 |  |  |  | 正确答案 | 级别
银胶焊产品WB自检频率是多久一次？ | A.每1小时 B. 每2小时 C. 每4小时 D. 每8小时 |  |  |  | C | 一级技能
铜线开封后最长可使用多少小时？ | A.24H B.72H C. 168H D. 336H |  |  |  | C | 一级技能
Plasma清洗后产品必须在几小时内上WB机台？ | A.2H B. 4H C. 8H D. 12H |  |  |  | B | 一级技能
自检合格后操作员在脚架右下角标记什么符号？ | A.T B. O C.√ D. × |  |  |  | B | 一级技能
WB设备状态牌红色代表什么状态 | A.维修 B.保养 C. 停机 D. 待料 |  |  |  | A | 一级技能
WB作业产品在Plasma清洗后必须在几小时内上机 | A.4H B.2H C.6H D. 8H |  |  |  | A | 一级技能
SOT23封装产品线弧高度规范为？ | A.＜280um B. ＜350um C. ＜450um D. ＜550um |  |  |  | C | 一级技能
更换下来的劈刀未达寿命应如何处理？ | A.保存下次再用 B. 给其他机台使用 C. 禁止二次上机 D. 退回仓库 |  |  |  | C | 一级技能
WB后烘烤主要针对哪类封装产品？ | A.SOT23共晶 B. DFN1006银胶 C. SOT363 D. 所有产品 |  |  |  | B | 一级技能
NSOP报警后操作员应如何处理该晶粒？ | A.跳过该晶粒继续 B. 剔除该晶粒所有线材并跳过 C. 只剔除不良焊线 D. 通知工程师维修 |  |  |  | B | 一级技能
料盒内完成焊线后箭头端应使用什么颜色料盒盖？ | A.白色 B. 金色 C. 蓝色 D.红色 |  |  |  | B | 一级技能
下列哪种线材开封后寿命为6个月？ | A.铜线 B. 金钯铜线 C. 金线 D. 银线 |  |  |  | C | 一级技能
WB换型号时，技术员调取程式依据是什么？ | A.BD图编号+版本号 B. 流程卡程式名条形码 C. 机器默认程序 D. 上次生产记录 |  |  |  | B | 一级技能
DFN1006封装线径0.8mil时，焊线与晶粒最小间距为？ | A.1倍线径 B. 2倍线径 C. 3倍线径 D. 0.5倍线径 |  |  |  | B | 一级技能
劈刀寿命报警后应由谁更换？ | A.操作员 B. 技术员 C. 领班 D. 品质 |  |  |  | B | 一级技能
WB自检时，操作员需检查脚架“田”字形区域，是指？ | A.前中后三列&上中下三行 B. 四角位置 C. 中间两列 D. 任意位置 |  |  |  | A | 一级技能
氮氢混合气体中氢气比例范围是？ | A.1%-3% B. 4%-6% C. 7%-9% D. 10%-12% |  |  |  | B | 一级技能
共晶焊产品自检频率？ | A.每1H B. 每2H C. 每4H D. 每8H |  |  |  | B | 一级技能
下列哪个是操作员禁止的行为？ | A.用镊子取产品 B. 佩戴静电手环 C. 触碰高温加热装置 D. 使用离子风扇 |  |  |  | C | 一级技能
线材管控标签由谁打印并粘贴？ | A.技术员 B. 物料员 C. 品质 D. 领班 |  |  |  | B | 一级技能
WB程序新建时需以什么作为参照？ | A.旧程式 B. Golden recipe C.任意recipe D. 测试参数 |  |  |  | B | 一级技能
操作员在换线材前需核对哪些信息？ | A.流程卡和BD图 B. 仅流程卡 C. 仅线径 D. 仅厂商 |  |  |  | A | 一级技能
DFN2510银胶产品铜线作业流程第一步是什么？ | A.WB后烘烤 B. 等离子清洗 C. 直接焊接 D. 烘烤 |  |  |  | B | 一级技能
小推车上周转筐最多允许叠放几层？ | A.1层 B. 2层 C. 3层 D. 不限 |  |  |  | B | 一级技能
WB程序核对时机不包括以下哪项？ | A.开机 B. 换型号 C. 新批次前 D. 每天下班前 |  |  |  | D | 一级技能
0.8mil铜线(BPO>60)焊球推力标准为？ | A.>10g B. >12g C. >15g D. >18g |  |  |  | B | 一级技能
烤箱氮气流量范围要求？ | A.>40L/min B. >60L/min C. >80L/min D. >100L/min |  |  |  | C | 一级技能
操作员发现脚架氧化应首先？ | A.继续生产 B. 报告技术员/领班 C. 自行清理 D. 报废产品 |  |  |  | B | 一级技能
以下哪种不良属于操作员自检必须拦截的？ | A.焊线错误 B. 轻微球氧化 C. 线弧偏高但未超 D. 第二焊点偏移一点点 |  |  |  | A | 一级技能
WB设备状态绿色代表什么？ | A.运行 B. 待料 C. 维修 D. 停机 |  |  |  | A | 一级技能
小推车、自检桌、QC gate桌上，周转筐不得超过几层? | A.1层 | B. 2层 | C. 3层 | D. 4层 | B | 二级技能
铜线焊球单位面积推力工程验证要求大于多少g/mil²？ | A.4 | B. 5 | C. 6 | D. 7 | C | 二级技能
焊球厚度与球径的阈值(B.A.R)管控范围是？ | A.2-4 | B. 3.5-6 | C. 4-7 | D. 5-8 | B | 二级技能
下列哪种情况下需要重新做弹坑测试？ | A.每季度一次 | B. 更换线材批次 | C. 更换劈刀后 | D. 以上都是 | D | 二级技能
BSOB反打工艺中，Bump球厚管控标准为？ | A.正常球厚+2um | B. 正常球厚+5um | C. 正常球厚+8um | D. 与正常球厚相同 | B | 二级技能
WB烘烤过程中恒温200°多长时间？ | A.30min | B.45min | C. 60min | D. 35min | A | 二级技能
IMC检验中金线IMC标准为？ | A.>70% | B. >75% | C. >80% | D. >85% | B | 二级技能
WB后产品在烘烤过程中停电，降温阶段检查无异常应如何？ | A.报废 | B. 重新烘烤 | C. 直接流入下道 | D. 加测推拉力 | B | 二级技能
对于DFN1006线径1.2mil时，焊线与晶粒最小间距为？ | A.1倍线径 | B. 2倍线径 | C. 3倍线径 | D. 0.5倍线径 | A | 二级技能
铜线产品焊球偏移标准？ | A.不允许超过焊盘 | B. 允许超出焊盘1/4 | C. 允许超出1/3 | D. 无限制 | A | 二级技能
银胶焊劈刀使用寿命为多少？ | A.800K | B. 1000K | C. 1200K | D. 1500K | B | 二级技能
设备维修停机超过几小时未修复需更换机台作业？ | A.4H | B.6H | C 8H | D.12H | C | 二级技能
设备停机状态是什么颜色？ | A.蓝色 | B.灰色 | C.黄色 | D.红色 | B | 二级技能
线弧颈部断裂允许最大损伤为线径的多少？ | A.10% | B. 25% | C. 30% | D. 50% | B | 二级技能
金钯铜线开封后寿命不得超过多少小时？ | A.72H | B.120H | C.168H | D.240H | C | 二级技能
WB程式版本后缀“-β”代表什么？ | A.测试版本 | B.变更升级版本 | C. 初始版本 | D. 临时版本 | B | 二级技能
下列哪种产品WB后不需要烘烤？ | A.DFN1006 银胶 | B. SOT23 银胶铜线 | C. DFN2510 银胶 | D. SOT23 共晶产品 | D | 二级技能
KNS机台阻抗值范围？ | A.10-30 Ohms | B. 15-40 Ohms | C. 20-50 Ohms | D. 25-60 Ohms | B | 二级技能
第二焊点鱼尾长度超过焊线直径几倍为不可接受？ | A.大于3倍 | B. 大于4倍 | C. 大于5倍 | D. 大于6倍 | C | 二级技能
铝挤出单边长度对于≤1.0mil线径产品标准？ | A.<3um | B. <5um | C. <8um | D. <10um | B | 二级技能
WB程序上传服务器前需要谁确认签字？ | A.操作员 | B. 工艺工程师+设备工程师 | C. 品质 | D. 领班 | B | 二级技能
DFN2510封装劈刀寿命(金钯铜线)为多少？ | A.800K | B. 1000K | C.1200K | D. 1500K | B | 二级技能
换劈刀后需使用扭力扳手，KNS设备扭矩值？ | A.20±0.5 ozf.in | B. 25±0.5 ozf.in | C. 30±0.5 ozf.in | D. 35±0.5 ozf.in | B | 二级技能
反打工艺焊线与晶粒最小间距对于线径≤1.0mil为？ | A.20%线径 | B. 30%线径 | C. 40%线径 | D. 50%线径 | C | 二级技能
铜线焊球底部IMC标准要求＞？ | A.70% | B. 75% | C. 80% | D. 85% | C | 二级技能
设备维修停机大于几小时产品要撤下放入氮气柜储存？ | A.2H | B.4H | C.6H | D.8H | B | 二级技能
WB烤箱氮气流量范围是多少？ | A.＞80L/min | B. ＞60L/min | C.＞70L/min | D. ＞85L/min | A | 二级技能
WB程式版本后缀“-T”代表什么？ | A.测试版本 | B.变更升级版本 | C. 初始版本 | D. 临时版本 | A | 二级技能
银胶焊SOT23封装产品一个批次最多可分几台机作业？ | A.1台 | B. 2台 | C. 3台 | D. 不限 | A | 二级技能
等离子清洗后水滴角标准为？ | A.<30° | B. <45° | C. <60° | D. <90° | B | 二级技能

## 多选题
试题描述 | 选项 |  |  |  | 正确答案 | 级别
操作员进行WB自检时需要检查哪些项目？ | A.焊线错误 B. 焊球/鱼尾脱落 C. 脚架变形 D. 晶粒方向 |  |  |  | A,B,C,D | 一级技能
以下哪些情况需重新进行等离子清洗？ | A.Plasma后超出4h未上WB B.WB焊接未在10h内完成 C.水滴角测试＞45° D.更换劈刀后 |  |  |  | ABC | 一级技能
关于WB程序管理，正确的有？ | A.银胶焊程序存储在服务器 B.共晶焊程序存储在局域网共享盘 C.量产机台内只能存储当前作业产品程式 D.新旧多个版本可共存 |  |  |  | ABC | 一级技能
SOT23银胶产品铜线作业流程包括？ | A.WB等离子清洗 B.WB焊接 C.烘烤 D.二次Plasma E. |  |  |  | AB | 一级技能
关于KNS Elite LA设备劈刀更换要求，正确的？ | A.必须使用扭力扳手 B.扭力值25ozf.in±0.5 C.阻抗范围15-40 Ohms D.无需测阻抗 |  |  |  | ABC | 一级技能
以下哪些属于WB设备状态牌的正确颜色？ | A.运行-绿色 B.待料-黄色 C.维修-红色 D.保养-灰色 |  |  |  | ABC | 一级技能
操作员在拿取料盒时应注意？ | A.一次只拿一个 B. 一只手提取另一只手托底 C. 可以叠放运输 D. 箭头方向一致 |  |  |  | A,B,D | 一级技能
以下哪些属于开封线材管控标签上必须包含的信息？ | A.物料编码 B. 开封时间 C. 过期时间 D. 设备编号 |  |  |  | A,B,C | 一级技能
WB生产过程中，哪些情况下需要重新自检？ | A.更换劈刀后 B. 更换线材后 C. 死机重启后 D. 每班开班 |  |  |  | A,B,C,D | 一级技能
更换线材时，操作员必须核对？ | A.线材管控标签信息 B.物料编码/批号 C.开封时间/过期时间 D.设备号 |  |  |  | ABCD | 一级技能
以下哪些是操作员在换型号前必须做的？ | A.清除上一产品 B. 核对BD图和流程卡 C. 领取新劈刀/线材 D. 通知技术员 |  |  |  | A,B,C,D | 一级技能
下列哪些气体属于WB保护气体？ | A.氮气 B. 氢气 C. 氩气 D. 氧气 |  |  |  | A,B | 一级技能
WB烘烤管控中，烤箱装载要求？ | A.单层最大8个料盒 B.料盒摆放间距＞3CM C.周转筐可叠放 D.无需记录温度 |  |  |  | AB | 一级技能
下列属于WB外观检验项目的有？ | A.晶粒方向 B.焊线错误 C.线扭曲 D.球氧化 |  |  |  | ABCD | 一级技能
操作员在拿取料盒时应注意？ | A.一次只拿一个 B. 一只手提取另一只手托底 C. 可以叠放运输 D. 箭头方向一致 |  |  |  | A,B,D | 一级技能
下列哪些属于操作员必须穿戴的静电防护用品？ | A.防静电衣 B.防静电帽 C.防静电鞋 D.护目镜 |  |  |  | ABC | 一级技能
WB换线材后操作员必须？ | A.核对线材管控标签；B.记录更换原因及时间；C.首条自检；D.立即做IMC测试 |  |  |  | A、B、C | 一级技能
下列哪些是WB工序必须执行的IPQC检验项目？ | A.球厚/球大小 B.推力测试 C.线弧高度 D.弹坑测试 E. |  |  |  | ABCD | 一级技能
关于劈刀寿命管控，正确的有？ | A.MES系统做劈刀型号防错 B.设备寿命预警及停机报警 C.未到寿命劈刀可二次上机 D.寿命极限后立即更换 |  |  |  | ABD | 一级技能
操作员填写记录要求正确的有？ | A.清晰规范 B.可使用铅笔 C.禁止涂改液 D.提前记录 |  |  |  | AC | 一级技能
WB异常项目中零收一退的包括？ | A.焊线错误 B.焊球偏移 C.焊球大小超规范 D.线弧颈部断裂 |  |  |  | ABCD | 一级技能
下列哪些产品在WB前需要等离子清洗？ | A.SOT23银胶 B. DFN1006银胶 C. DFN2510银胶 D. SOT23共晶 |  |  |  | A,B,C | 一级技能
首检时机包括哪些情况？ | A.开机 B.换型号 C.保养后 D.每周一次 |  |  |  | ABC | 一级技能
DFN2510新增的SOP内容有哪些？ | A.Plasma程式WB-DFN2510 B.DFN2510线弧规范 C.劈刀寿命管控 D.银胶产品金线/铜线作业流程 |  |  |  | ABCD | 一级技能
操作员发现异常时需要做哪些标识？ | A.脚架右下角做× B. 流程卡备注 C. 报告领班 D. 自行维修 |  |  |  | A,B,C | 一级技能
以下哪些情况会导致焊线氧化？ | A.保护气体异常 B. 氮氢比例失调 C. 劈刀磨损 D. 烘烤时间过长 |  |  |  | A,B | 一级技能
劈刀管控标签需要包含哪些信息？ | A.劈刀型号 | B. 设备号 | C. 使用寿命 | D. 领用时间 | A,B,C,D | 二级技能
下列哪些属于铜线焊接时气体流量监控点(KNS设备)？ | A.CH1 Kit | B. CH2 Side | C. TC | D. RR | A,B,C,D | 二级技能
WB推拉力测试选点原则正确的有？ | A.单颗晶粒焊线≤5根测所有线 | B. 单颗晶粒焊线＞5根线且晶粒两边打线每边至少2根 | C. 必须包含接地线 | D. SOT产品Gate极不少于3个 | A,B,C,D | 二级技能
以下哪些属于WB焊球异常类型？ | A.高尔夫球状 | B. 功率圈偏移 | C. 焊球氧化 | D. 焊球厚度超规范 | A,B,C,D | 二级技能
WB程序管控要求哪些正确？ | A.量产机台只能存一个当前作业程式 | B. 程式上传服务器需工程师确认 | C. 共晶联机程式不得混用 | D. 测试版本可直接用于量产 | A,B,C | 二级技能
机台维修及保养涉及哪些项目需要进行品质确认？ | A.焊头 | B. 压合 | C. 夹具更换 | D. 参数 | A,B,C,D | 二级技能
WB后烘烤异常处理方式正确的有？ | A.升温和恒温阶段异常后外观无异常重新烘烤 | B. 降温阶段异常重新烘烤 | C. 外观异常按OCAP处理 | D. 直接报废 | A,B,C | 二级技能
关于铜线寿命管控流程正确的有？ | A.拆封开始计时168H | B. 未用完可抽真空放氮气柜 | C. 超时未用完直接报废 | D.线材可以反复抽真空 | A,B,C | 二级技能
焊球大小/球厚超规范可能原因？ | A.EFO参数不当 | B. 压力异常 | C. 劈刀型号错误 | D. 线材批次不同 | A,B,C,D | 二级技能
下列哪些是操作员在自检时需要在高倍显微镜下确认的项目？ | A.球氧化 | B. 铝垫剥落 | C. 线弧高度 | D. 脚架变形 | A,B,C | 二级技能
WB设备换劈刀后需要确认哪些项目？ | A.阻抗值 | B. 扭力值 | C. 首颗外观 | D. 推拉力数据(银胶) | A,B,C,D | 二级技能
下列哪些属于第二焊点不良？ | A.鱼尾偏移 | B.第二焊点不粘 | C.第二焊点尺寸超规 | D.铝挤出 | ABC | 二级技能
下列哪些属于WB设备气体压力/流量规范？ | A.Shin Kawa气动张力器14-16L/min | B.KNS Elite LA CH2 Side 0.5-0.8L/min | C.Shin Kawa CH3 Side 0.3-0.5L/min | D.KNS Rail 1 7±1L/min | ABC | 二级技能
铜线寿命管控流程中，哪些情况下需要拆下铜线抽真空保存？ | A.设备维修超出6H未完成 | B.产线产品做完6H无产品使用 | C.铜线开封未使用完但未超时 | D.每班交接 | AB | 二级技能
出现线间距不足时，操作员应？ | A.立即停机 | B.按OCAP-WB-032处理 | C.0收1退标准 | D.继续生产 | ABC | 二级技能
关于焊球/鱼尾偏移异常标准，正确的？ | A.0收1退 | B.低良开立标准Eutectic＞0.05%/批 | C.Epoxy＞0.1%/批 | D.无需关注 | ABC | 二级技能
铜线焊接工程验证要求单位面积推力值？ | A.＞6 g/mil² | B.CPK＞1.33 | C.汽车电子＞1.67 | D.推力值＞10g | ABC | 二级技能
铜线/金线焊接过程哪些情况下需要开立OCAP？ | A.NSOP每批次≥0.05% | B.脚架氧化每批次≥0.08% | C.未焊线(PR)每次外观检5颗 | D.拉力测试单点失效 | ABC | 二级技能
关于线弧控制，弧高规范中“线与晶粒间距”要求？ | A.DFN1006线径≤1.0mil需＞2*WD | B.DFN2510线径＞1.0mil需＞1*WD | C.所有封装必须＞3*WD | D.SOT23需＞2*WD | ABD | 二级技能
下列哪些是WB后产品烘烤异常处理方式？ | A.升温和恒温阶段异常，外观无异常再次烘烤 | B.降温阶段异常外观无异常再次烘烤 | C.外观异常参照异常管制表 | D.直接报废 | ABC | 二级技能
关于焊球大小规范，以下说法正确的是？ | A.最大球大小不得大于最小BPO-10 | B.Bump球厚按照正常球厚+5um管控 | C.Bump球大小正常球大小一样 | D.球大小/球厚比值3.5-6 | ABD | 二级技能
下列哪些是Cross Section检验项目？ | A.焊球底部平整度 | B.Pad顶层金属残留厚度 | C.IMC厚度 | D.线弧高度 | AB | 二级技能
IMC检验时机及取样标准？ | A.工程样品Every One | B.试量产每台/首批次5颗 | C.量产每台/季度5颗 | D.量产每月10颗 | ABC | 二级技能
Plasma清洗气体供应压力范围正确的有？ | A.压缩空气0.4-0.5MPa | B.氩气0.3-0.45MPa | C.氮气＞0.5MPa | D.氢气0.1MPa E. | ABC | 二级技能
针对铜线焊接，以下气体控制正确的有？ | A.N2H2比例95% N2+5% H2 | B.氢气比例范围4%-6% | C.KNS机台真空功能必须开启 | D.仅铜线需要氮氢混合 | ABC | 二级技能
下列哪些不良项目OCAP开立标准为“0收1退”？ | A.焊线错误 | B.焊球偏移 | C.焊球大小超规范 | D.线弧颈部断裂 | ABCD | 二级技能
引发第二焊点不良的原因有哪些？ | A.参数不当 | B.劈刀磨损 | C.框架氧化 | D.保护气体异常 | ABCD | 二级技能
WB异常项目中属于零收一退的不良有？ | A.混料 | B.晶粒铝垫剥落 | C.Cross Section超规范 | D.线扭曲 | A、B、C | 二级技能
WB焊接中哪些属于第一焊点不粘(NSOP)的处理步骤？ | A.显微镜确认位置 | B.剔除该晶粒上所有线材 | C.跳过该晶粒继续生产 | D将线材放至废线盒 | A、B、D | 二级技能
WB产品超时效（未完成）需要执行哪些动作？ | A.开矫正措施单； | B.完成后加做10pcs推拉力 | C.；若推力NG则报废开NCR； | D.直接流转 | A、B、C | 二级技能
WB劈刀更换后必须执行的动作包括？ | A.十字线调整； | B.阻抗值确认； | C.试打并自检； | D.直接批量生产 | A、B、C | 二级技能

## 简答题
试题描述 | 参考答案 | 级别
简述操作员在WB自检时的检查流程及“田”字形检验方法。 | 在脚架前中后各三列和上中下各三行呈田字形检验，使用低倍显微镜，有疑问再用高倍镜；确认无异常后记录生产记录表。 | 一级技能
简述铜线开封后寿命管控及超期处理方式。 | 铜线开封后寿命168小时，超时未用完必须报废处理；如因维修或换型撤下未超时需抽真空放氮气柜保存，尽快使用。 | 一级技能
简述Plasma清洗后产品的时效要求及超时处理方法。 | 清洗后4小时内上WB机台，10H内完成焊接；超时需重新清洗，第三次清洗需通知工程。 | 一级技能
操作员如何正确更换线材？列举关键步骤。 | 根据流程卡和BD图领取线材，核对线材管控标签，在记录表填写更换原因和时间，换线后首条自检。 | 一级技能
简述WB后烘烤的升温、恒温和降温参数。 | 室温→200℃升温45min，恒温200℃保持30min，降温至80℃用时45min。 | 一级技能
简述操作员发现NSOP/NSOL报警时的正确处置步骤。 | 显微镜确认位置，剔除该晶粒上所有线材放入废线盒，跳过该晶粒继续作业。 | 一级技能
简述WB设备状态牌的颜色含义及使用时机。 | 绿色运行，黄色待料，灰色停机，红色维修，蓝色保养。生产时绿色，等待产品时黄色。 | 一级技能
操作员在开机前需要核对哪些信息？ | 核对流程卡程式名与机台程式一致，BD图，线材劈刀型号，并做首件自检。 | 二级技能
简述料盒盖使用规范。 | 未焊线或焊线一半的料盒两端用白色盖；完成焊线的料盒箭头端用金色盖。 | 二级技能
简述换劈刀后操作员与技术员的配合流程。 | 技术员更换调试，操作员协助领用劈刀并记录，技术员用Dummy调试并送品质量测，合格后首条自检。 | 二级技能
WB程序命名规则及版本后缀含义？ | 银胶/共晶由BD图编号+版本号；新建后缀-A，变更升级-β，测试-T。正式版最高版本只能有一个，不得有多个版本共存。 | 二级技能
当WB产品超过时效管控未完成作业，应执行哪些额外管控？ | 开出矫正措施单，完成后加做推拉力测试各10pcs，Pass可续流，NG则报废并开NCR。 | 二级技能
列出三种焊球外观异常并说明不可接收条件。 | 焊球氧化（变色）、高尔夫球状（线从功率圈外围拉出）、焊球偏移超出铝垫（铜线不允许超出）。 | 二级技能

## 实操题
试题描述 | 操作要点 | 级别
请模拟完成一次WB换线材操作（从报警到恢复生产） | 1.接报警后核对BD图领取正确线材；2.打印线材管控标签；3.拆卸旧线，清洁线夹；4.穿新线并确认路径；5.首件自检外观并记录。 | 一级技能
操作员如何进行每日开班5S及设备点检？ | 清洁工作台/设备表面，检查气体压力、流量，检查等离子风扇及静电皮，填写点检表。 | 一级技能
模拟执行一次等离子清洗作业（以DFN1006为例） | 将料盒箭头向右放入腔体，选择程式WB-DFN1006，启动清洗，完成后取出并填写流程卡，4H内转WB。 | 一级技能
操作员如何正确使用显微镜进行自检线弧高度？ | 使用高倍显微镜调焦，测量线弧最高点至基岛表面距离，对比SOP规范值。 | 一级技能
实操：如何正确填写WB生产记录表（包含批次、时间、异常） | 记录产品批号、机台号、作业时间、自检结果、异常情况及处理措施，并签名。 | 一级技能
若发现脚架氧化，请演示汇报流程及临时处理 | 立即停止该料条，标记异常并报告领班/技术员，隔离可疑批次，等待气体调整。 | 二级技能
演示机台报警“线用完”后的标准换线步骤 | 报警后确认线轴无剩余，取新线材核对标签，穿线并测试第一颗外观，自检OK后恢复生产。 | 二级技能
模拟操作员在自检时发现焊球偏移超出焊盘，应如何处置？ | 标识×标记，记录异常，通知技术员调整参数，并追溯前序产品进行复检。 | 二级技能
完成一次料盒的规范上下料操作 | 核对流程卡和料盒号，轻拿轻放，料盒箭头一致，满盒盖好金色盖，使用小推车运输。 | 二级技能
简述WB后烘烤时如何正确摆放料盒 | 单层最大8个料盒，间距＞3cm，不得叠放，使用周转筐时同样间距要求。 | 二级技能

## 案例分析题
试题描述 | 分析要点 | 级别
操作员自检时发现连续3颗晶粒焊球大小偏小且超出下限，请问可能原因及应急处理？ | 可能原因: EFO参数偏移或劈刀磨损。处理：停机报告技术员，追溯前半小时产品隔离重检。 | 一级技能
机台出现NSOL报警，操作员查看第二焊点有焊接痕迹但脱离，应该如何操作？ | 剔除该颗晶粒所有线，跳过继续作业，记录报警频率，若频繁报警通知技术员调整。 | 一级技能
WB生产过程中氮气流量表显示CH1 Kit降至0.3 L/min（规范0.5-0.8），操作员如何应对？ | 立即暂停作业，报告技术员调整流量阀，待流量恢复正常后验证首件外观。 | 一级技能
换线后首件发现线弧扭曲超过3倍线径，操作员该如何处置？ | 停止作业，通知技术员检查线弧参数及线夹，重新调试，之前已打产品全检隔离。 | 一级技能
操作员发现料盒盖使用错误(未焊线用了金色盖)，可能后果及纠正措施？ | 后工序误认为已完成焊线导致混料。立即纠正，并通知QC Gate注意该批次。 | 一级技能
烘烤过程中停电5分钟，恢复后温度正常，操作员应如何处置？ | 检查产品外观无异常，重新执行烘烤程序（从升温开始），记录异常。 | 一级技能
自检时发现两根相邻焊线间距仅1.5倍线径，SOP要求≥2倍线径，该如何判定及处理？ | 判定为不良，标记报废或维修单，通知技术员调整线弧或打线顺序。 | 一级技能
操作员领用铜线时发现线材管控标签过期2小时，但线材未使用，如何处理？ | 不能上机，退回物料员报废处理，重新领用新批次线材。 | 一级技能
换劈刀后首件发现焊球颈部出现裂纹，操作员应报告哪些信息？ | 报告技术员劈刀型号、阻抗值、参数，配合调整EFO及压力，并拦截已打产品。 | 一级技能
操作员在自检时发现一颗晶粒未焊线（跳过），但流程卡记录正常，怎么处理？ | 查找原因（PR识别异常），手动补充焊接？不可重焊，标识报废，反馈技术员检查PR参数。 | 一级技能
银胶产品铜线焊接中，同一批产品出现零星焊球氧化，但气体流量显示正常，可能原因及排查方向？ | 可能原因：劈刀磨损、EFO放电异常、局部保护气体不均；需检查劈刀寿命、清洁打火杆。 | 二级技能
操作员在执行推拉力测试时，发现铜线焊球剪切模式为Type C（弹坑），请问代表什么？应如何升级？ | 代表晶粒铝垫下方硅层受损，不可接受。立即停止该机台生产，通知PE/设备排查参数。 | 二级技能
DFN1006产品WB后烘烤后出现脚架严重氧化，氮气流量计显示65L/min（标准＞80L/min），分析原因及改善。 | 氮气不足导致氧化。需调高氮气流量至80L/min以上，并重新烘烤该批次产品。 | 二级技能
Cross Section检验发现铝垫残留厚度仅为原厚度20%（标准25-75%），可能导致的可靠性风险？ | 焊球与硅层直接接触，可能造成漏电或开裂；需调整焊接参数减小超声功率。 | 二级技能
BSOB产品bump球尾线残留长度达3倍线径，操作员应如何判断并采取行动？ | 拒收，bump tail大于2倍线径为不良。反馈技术员调整二焊参数或切刀位置。 | 二级技能
操作员发现SOT23产品Gate极拉力值普遍低于规格，但其他点正常，可能原因？ | 该引脚镀层问题或焊接参数不匹配，需技术员针对性优化参数，并加大该位置监控频率。 | 二级技能
WB程式调取后，操作员发现焊接路径与BD图不符，但程式名正确，原因及对策？ | 可能是程式版本错误或BD图版本更新未同步。立即停止，通知工程师核对并重新上传正确程式。 | 二级技能
量产中机台突发劈刀寿命报警（剩余0点），技术员未及时更换，操作员坚持生产，有何风险？ | 劈刀磨损会导致球大小异常、颈部断裂、铝挤出等严重缺陷，必须停机更换。 | 二级技能
IMC测试结果金线IMC覆盖仅68%（标准＞75%），操作员应如何标识并升级？ | 标识不良批次，通知PE，按照OCAP开立异常单，暂停该机台生产。 | 二级技能
换型号后首件检验发现焊球厚度偏薄且功率圈不明显，操作员怎样快速判断是参数问题还是劈刀问题？ | 检查劈刀型号是否正确，核对参数表；若两者无误则可能是EFO或压力设置过低，反馈技术员调试。 | 二级技能